## Tabelle1
| 12C300_5.SMO | 11F111-2.PV | 11F001-1.PV | 11F002_2.IN | 11M101.PV | 21H001_1.PV | ANA_01150_PB
| ANZEIGE REAKTOR IN BETRIEB | MATERIALAUFGABE REAKTOR | FEINKOHLE DOSIERUNG | SOLLWERT FUER FLUGSTAUB | FEUCHTEREGELUNG | Austrag Flugstaubmenge 21B001 | Schlacke Schlackenstich
|  | T/H | T/H | T/H | % H2O | t/h | %
Zeitstempel | Durchschnitt | Durchschnitt | Durchschnitt | Durchschnitt | Durchschnitt | Durchschnitt | Durchschnitt
2025-05-25 06:00 | 1 | 45.05544 | 0.62052 | 3.339372 | 9.817079 | 2.150712 | 3.77
2025-05-25 07:00 | 1 | 41.95453 | 0.6378901 | 3.183531 | 9.988272 | 2.150712 | 2.93
2025-05-25 08:00 | 1 | 45.05742 | 0.5594815 | 2.834345 | 9.785938 | 2.150712 | 2.09
2025-05-25 09:00 | 1 | 45.05001 | 0.6146128 | 3.583576 | 10.06488 | 2.150712 | 2.09
2025-05-25 10:00 | 1 | 45.05689 | 0.5444007 | 2.273919 | 9.887132 | 2.150712 | 2.726333
2025-05-25 11:00 | 1 | 45.04895 | 0.6328711 | 3.058401 | 9.930476 | 2.150712 | 2.92
2025-05-25 12:00 | 1 | 45.05369 | 0.6041388 | 3.013762 | 10.36153 | 2.150712 | 3.025
2025-05-25 13:00 | 1 | 44.69203 | 0.6063592 | 3.028447 | 10.8151 | 2.150712 | 3.06
2025-05-25 14:00 | 1 | 45.06189 | 0.5677721 | 3.813835 | 10.28567 | 2.150712 | 3.061
2025-05-25 15:00 | 1 | 44.64621 | 0.5611785 | 4.197137 | 10.16023 | 2.150712 | 3.12
2025-05-25 16:00 | 1 | 45.05751 | 0.5848438 | 3.907648 | 10.5518 | 2.150712 | 3.12
2025-05-25 17:00 | 1 | 45.05452 | 0.576651 | 2.87969 | 9.629499 | 2.150712 | 3.19
2025-05-25 18:00 | 1 | 45.05792 | 0.5562866 | 2.769924 | 10.88538 | 2.150712 | 4.17
2025-05-25 19:00 | 1 | 45.05412 | 0.5952915 | 2.982423 | 10.63852 | 2.150712 | 4.17
2025-05-25 20:00 | 1 | 45.05744 | 0.603834 | 3.026612 | 11.02345 | 2.150712 | 3.88
2025-05-25 21:00 | 1 | 45.05969 | 0.5360192 | 3.713042 | 11.52881 | 2.150712 | 2.72
2025-05-25 22:00 | 1 | 45.06319 | 0.5246584 | 4.379701 | 10.06915 | 2.150712 | 2.881667
2025-05-25 23:00 | 1 | 45.05517 | 0.5790594 | 4.434044 | 9.651012 | 2.150712 | 3.69
2025-05-26 | 1 | 45.05966 | 0.5286125 | 3.01544 | 9.870195 | 2.150712 | 3.69
2025-05-26 01:00 | 1 | 44.21219 | 0.6664182 | 2.583354 | 9.878772 | 2.150712 | 4.758
2025-05-26 02:00 | 1 | 43.07045 | 0.5954838 | 2.293072 | 10.11273 | 1.34468 | 9.03
2025-05-26 03:00 | 1 | 43.06719 | 0.6210725 | 2.960539 | 9.669834 | 1.293285 | 9.03
2025-05-26 04:00 | 1 | 43.06647 | 0.6470883 | 3.976118 | 10.21335 | 2.16 | 7.3375
2025-05-26 05:00 | 1 | 43.08877 | 0.5858875 | 3.552448 | 10.27344 | 2.16 | 2.26