## Tabelle1
| 12C300_5.SMO | 11F111-2.PV | 11F001-1.PV | 11F002_2.IN | 11M101.PV | 21H001_1.PV | ANA_01150_PB
| ANZEIGE REAKTOR IN BETRIEB | MATERIALAUFGABE REAKTOR | FEINKOHLE DOSIERUNG | SOLLWERT FUER FLUGSTAUB | FEUCHTEREGELUNG | Austrag Flugstaubmenge 21B001 | Schlacke Schlackenstich
|  | T/H | T/H | T/H | % H2O | t/h | %
Zeitstempel | Durchschnitt | Durchschnitt | Durchschnitt | Durchschnitt | Durchschnitt | Durchschnitt | Durchschnitt
2025-05-27 06:00 | 1 | 43.07182 | 0.5579765 | 2.576885 | 12.00279 | 2.14596 | 2.55
2025-05-27 07:00 | 1 | 42.84002 | 0.6310925 | 2.911938 | 11.10363 | 2.14596 | 7.222833
2025-05-27 08:00 | 1 | 43.07058 | 0.6417157 | 2.956329 | 10.988 | 2.14596 | 7.84
2025-05-27 09:00 | 1 | 43.07012 | 0.5543074 | 2.550327 | 10.4266 | 2.14596 | 7.84
2025-05-27 10:00 | 1 | 43.06866 | 0.5779199 | 2.670179 | 10.11209 | 2.14596 | 5.2075
2025-05-27 11:00 | 1 | 43.06665 | 0.6435102 | 2.951419 | 11.1261 | 2.14596 | 1.99
2025-05-27 12:00 | 1 | 43.07117 | 0.6316977 | 2.911819 | 11.44867 | 2.14596 | 2.050667
2025-05-27 13:00 | 1 | 42.64511 | 0.5416499 | 2.555918 | 10.75735 | 2.14596 | 2.06
2025-05-27 14:00 | 1 | 43.06162 | 0.6005199 | 3.829489 | 11.22539 | 2.14596 | 2.06
2025-05-27 15:00 | 1 | 43.06967 | 0.5430858 | 3.562235 | 10.48048 | 2.14596 | 2.369167
2025-05-27 16:00 | 1 | 43.0673 | 0.608247 | 2.808987 | 11.6631 | 2.14596 | 2.41
2025-05-27 17:00 | 1 | 43.06851 | 0.6115299 | 2.819111 | 11.88582 | 2.14596 | 2.5
2025-05-27 18:00 | 1 | 43.07268 | 0.5806999 | 2.682594 | 12.05819 | 2.14596 | 3.76
2025-05-27 19:00 | 1 | 43.07024 | 0.6404336 | 2.95552 | 10.69587 | 2.14596 | 3.76
2025-05-27 20:00 | 1 | 43.06844 | 0.592934 | 2.725136 | 10.60684 | 2.14596 | 3.846
2025-05-27 21:00 | 1 | 43.0686 | 0.6259851 | 2.877633 | 10.25797 | 2.148559 | 3.88
2025-05-27 22:00 | 1 | 43.07453 | 0.6228888 | 2.874181 | 11.01214 | 2.15082 | 3.8405
2025-05-27 23:00 | 1 | 42.81274 | 0.5380976 | 2.528911 | 10.11321 | 2.15082 | 1.51
2025-05-28 | 1 | 43.07454 | 0.5517418 | 2.742171 | 9.974789 | 2.15082 | 1.51
2025-05-28 01:00 | 1 | 43.0699 | 0.581912 | 3.145652 | 10.08885 | 2.15082 | 1.51
2025-05-28 02:00 | 1 | 43.07133 | 0.5183261 | 2.579172 | 10.4443 | 2.15082 | 1.569
2025-05-28 03:00 | 1 | 43.06876 | 0.5832156 | 4.496279 | 9.866861 | 2.15082 | 1.57
2025-05-28 04:00 | 1 | 43.07173 | 0.5156242 | 4.276079 | 10.08057 | 2.15082 | 1.624833
2025-05-28 05:00 | 1 | 42.70161 | 0.59786 | 5.788826 | 11.90547 | 2.15082 | 2.04