## Tabelle1
| 12C300_5.SMO | 11F111-2.PV | 11F001-1.PV | 11F002_2.IN | 11M101.PV | 21H001_1.PV | ANA_01150_PB
| ANZEIGE REAKTOR IN BETRIEB | MATERIALAUFGABE REAKTOR | FEINKOHLE DOSIERUNG | SOLLWERT FUER FLUGSTAUB | FEUCHTEREGELUNG | Austrag Flugstaubmenge 21B001 | Schlacke Schlackenstich
|  | T/H | T/H | T/H | % H2O | t/h | %
Zeitstempel | Durchschnitt | Durchschnitt | Durchschnitt | Durchschnitt | Durchschnitt | Durchschnitt | Durchschnitt
2025-05-29 06:00 | 1 | 39.71758 | 0.4861459 | 3.089905 | 10.51075 | 2.16 | 2.69
2025-05-29 07:00 | 1 | 37.3844 | 0.3879996 | 2.701448 | 12.87535 | 2.16 | 2.080333
2025-05-29 08:00 | 1 | 39.98197 | 0.4075924 | 3.295481 | 11.96206 | 2.16 | 2.07
2025-05-29 09:00 | 1 | 40.0934 | 0.4205342 | 4.602516 | 10.44381 | 2.16 | 2.067167
2025-05-29 10:00 | 1 | 40.08976 | 0.3988389 | 4.095428 | 11.17331 | 2.16 | 1.9
2025-05-29 11:00 | 1 | 39.42323 | 0.4133384 | 4.445848 | 11.6675 | 2.16 | 1.9
2025-05-29 12:00 | 1 | 40.09792 | 0.4119884 | 2.879144 | 11.85569 | 2.16 | 1.958
2025-05-29 13:00 | 1 | 40.09591 | 0.4288414 | 2.248632 | 10.43971 | 2.16 | 2.77
2025-05-29 14:00 | 1 | 40.09303 | 0.4418357 | 2.217493 | 11.33198 | 2.16 | 2.77
2025-05-29 15:00 | 1 | 40.09906 | 0.4427331 | 1.778808 | 11.00918 | 2.16 | 2.432667
2025-05-29 16:00 | 1 | 39.84133 | 0.4381286 | 1.534739 | 11.7211 | 2.16 | 2.33
2025-05-29 17:00 | 1 | 40.09332 | 0.4449643 | 1.553254 | 12.13098 | 2.16 | 2.652667
2025-05-29 18:00 | 1 | 41.91394 | 0.4426711 | 1.551242 | 15.3688 | 2.16 | 4.75
2025-05-29 19:00 | 1 | 42.80006 | 0.4848833 | 1.683608 | 15.01198 | 2.16 | 4.75
2025-05-29 20:00 | 1 | 44.07088 | 0.507051 | 1.770345 | 14.14198 | 2.16 | 4.308
2025-05-29 21:00 | 1 | 44.06993 | 0.4483859 | 1.710214 | 10.8303 | 2.16 | 4.23
2025-05-29 22:00 | 1 | 44.47866 | 0.5237762 | 2.600184 | 11.16573 | 2.16 | 4.23
2025-05-29 23:00 | 1 | 45.06328 | 0.4710554 | 2.34368 | 12.72077 | 2.16 | 4.263333
2025-05-30 | 1 | 45.06531 | 0.4532916 | 2.464207 | 12.9019 | 2.16 | 4.73
2025-05-30 01:00 | 1 | 45.05895 | 0.4926778 | 3.161136 | 11.26348 | 2.16 | 4.73
2025-05-30 02:00 | 1 | 45.0661 | 0.4292602 | 3.594424 | 10.69462 | 2.16 | 4.73
2025-05-30 03:00 | 1 | 45.06104 | 0.4323186 | 3.58388 | 11.14229 | 2.16 | 4.178
2025-05-30 04:00 | 1 | 45.06542 | 0.4170146 | 3.221966 | 10.8322 | 2.16 | 4.01
2025-05-30 05:00 | 1 | 43.0497 | 0.4392027 | 3.091029 | 11.71912 | 2.16 | 3.857