## Tabelle1
| 12C300_5.SMO | 11F111-2.PV | 11F001-1.PV | 11F002_2.IN | 11M101.PV | 21H001_1.PV | ANA_01150_PB
| ANZEIGE REAKTOR IN BETRIEB | MATERIALAUFGABE REAKTOR | FEINKOHLE DOSIERUNG | SOLLWERT FUER FLUGSTAUB | FEUCHTEREGELUNG | Austrag Flugstaubmenge 21B001 | Schlacke Schlackenstich
|  | T/H | T/H | T/H | % H2O | t/h | %
Zeitstempel | Durchschnitt | Durchschnitt | Durchschnitt | Durchschnitt | Durchschnitt | Durchschnitt | Durchschnitt
2025-05-30 06:00 | 1 | 40.23877 | 0.35356 | 2.354854 | 11.94768 | 2.16 | 3.840333
2025-05-30 07:00 | 1 | 40.06052 | 0.4034638 | 2.6766 | 11.44435 | 2.16 | 3.86
2025-05-30 08:00 | 1 | 44.56091 | 0.4608202 | 3.062689 | 10.58344 | 2.16 | 3.86
2025-05-30 09:00 | 1 | 45.06628 | 0.4602743 | 3.058122 | 11.30471 | 1.62665 | 3.406667
2025-05-30 10:00 | 1 | 45.06084 | 0.4523632 | 3.00354 | 11.18421 | 2.156652 | 2.5
2025-05-30 11:00 | 1 | 45.06482 | 0.4172378 | 2.763646 | 11.58401 | 2.156652 | 2.5
2025-05-30 12:00 | 1 | 45.04505 | 0.4292255 | 2.851292 | 11.02426 | 2.156652 | 2.014167
2025-05-30 13:00 | 1 | 45.06317 | 0.4304544 | 2.846264 | 11.14448 | 2.156652 | 1.97
2025-05-30 14:00 | 1 | 45.06434 | 0.4418529 | 2.936623 | 11.21799 | 2.156652 | 1.961833
2025-05-30 15:00 | 1 | 44.96966 | 0.4271261 | 3.201528 | 12.07134 | 2.156652 | 1.9
2025-05-30 16:00 | 1 | 45.06171 | 0.4250568 | 3.151494 | 12.13258 | 2.156652 | 1.9
2025-05-30 17:00 | 1 | 45.06398 | 0.4064593 | 3.030933 | 12.23158 | 2.156652 | 2.027167
2025-05-30 18:00 | 1 | 45.06877 | 0.3989119 | 2.970907 | 12.60674 | 2.156652 | 2.99
2025-05-30 19:00 | 1 | 45.0615 | 0.4091081 | 3.048118 | 12.27584 | 2.156652 | 2.99
2025-05-30 20:00 | 1 | 44.78266 | 0.4167106 | 2.538143 | 12.7452 | 2.156652 | 2.991167
2025-05-30 21:00 | 1 | 45.06511 | 0.4274667 | 2.137978 | 13.04728 | 2.156652 | 3
2025-05-30 22:00 | 1 | 45.06722 | 0.4266961 | 2.130558 | 13.11625 | 2.156652 | 3
2025-05-30 23:00 | 1 | 45.06982 | 0.4265922 | 2.123826 | 11.91725 | 2.156652 | 2.578333
2025-05-31 | 1 | 45.06707 | 0.4242342 | 2.1234 | 12.05181 | 2.156652 | 2.54
2025-05-31 01:00 | 1 | 45.07225 | 0.4243049 | 2.123305 | 12.12069 | 2.156652 | 2.5785
2025-05-31 02:00 | 1 | 45.06883 | 0.4060505 | 2.035736 | 12.71452 | 2.156652 | 2.87
2025-05-31 03:00 | 1 | 45.07429 | 0.3953422 | 1.957009 | 11.30646 | 2.156652 | 2.87
2025-05-31 04:00 | 1 | 45.07496 | 0.392566 | 1.954163 | 12.42111 | 2.156652 | 2.914167
2025-05-31 05:00 | 1 | 45.03908 | 0.4070112 | 2.372825 | 12.85684 | 2.156652 | 2.92