## Tabelle1
| 12C300_5.SMO | 11F111-2.PV | 11F001-1.PV | 11F002_2.IN | 11M101.PV | 21H001_1.PV | ANA_01150_PB
| ANZEIGE REAKTOR IN BETRIEB | MATERIALAUFGABE REAKTOR | FEINKOHLE DOSIERUNG | SOLLWERT FUER FLUGSTAUB | FEUCHTEREGELUNG | Austrag Flugstaubmenge 21B001 | Schlacke Schlackenstich
|  | T/H | T/H | T/H | % H2O | t/h | %
Zeitstempel | Durchschnitt | Durchschnitt | Durchschnitt | Durchschnitt | Durchschnitt | Durchschnitt | Durchschnitt
2025-05-31 06:00 | 1 | 45.06987 | 0.4106962 | 2.56045 | 13.38445 | 2.156652 | 2.92
2025-05-31 07:00 | 1 | 38.95265 | 0.3346582 | 2.086943 | 11.90023 | 2.156652 | 2.928833
2025-05-31 08:00 | 1 | 44.61156 | 0.3998576 | 2.506627 | 12.38381 | 2.156652 | 2.93
2025-05-31 09:00 | 1 | 45.06675 | 0.386871 | 2.397017 | 12.85372 | 2.156652 | 2.964167
2025-05-31 10:00 | 1 | 45.07408 | 0.3831567 | 2.395555 | 13.26368 | 2.156652 | 3.34
2025-05-31 11:00 | 1 | 45.0652 | 0.3940314 | 3.413252 | 12.77024 | 2.156652 | 3.34
2025-05-31 12:00 | 0.6262986 | 16.44252 | 0.07086518 | 0.5290994 | 8.239586 | 1.026247 | 3.281667
2025-05-31 13:00 | 0 | 0 | 0.0104385 | 0 | 6.754658 | 0 | 3.09
2025-05-31 14:00 | 0 | 0 | 0.0104385 | 0 | 6.76709 | 0 | 3.09
2025-05-31 15:00 | 0 | 0 | 0.0104385 | 0 | 6.76709 | 0 | 3.09
2025-05-31 16:00 | 0 | 0 | 0.0104385 | 0 | 6.749262 | 0 | 3.09
2025-05-31 17:00 | 0 | 0 | 0.0104385 | 0 | 6.686211 | 0 | 3.09
2025-05-31 18:00 | 0 | 0 | 0.0104385 | 0 | 6.667082 | 0 | 3.09
2025-05-31 19:00 | 0 | 0 | 0.0104385 | 0 | 6.667082 | 0 | 3.09
2025-05-31 20:00 | 0 | 0 | 0.0104385 | 0 | 6.740502 | 0 | 3.09
2025-05-31 21:00 | 0 | 0 | 0.0104385 | 0 | 6.767127 | 0 | 3.09
2025-05-31 22:00 | 0 | 0 | 0.0104385 | 0 | 6.767127 | 0 | 3.09
2025-05-31 23:00 | 0 | 0 | 0.0104385 | 0 | 6.692494 | 0 | 3.09
2025-06-01 | 0 | 0 | 0.08600607 | 0.74908 | 7.396912 | 0 | 3.09
2025-06-01 01:00 | 0.8280917 | 21.89043 | 0.1568402 | 1.570665 | 9.524488 | 0.8437604 | 3.09
2025-06-01 02:00 | 1 | 40.10667 | 0.3668425 | 4.130926 | 8.99289 | 2.159244 | 3.09
2025-06-01 03:00 | 1 | 40.25648 | 0.3635545 | 4.05411 | 9.476763 | 2.159244 | 3.09
2025-06-01 04:00 | 1 | 44.65601 | 0.3666496 | 2.203381 | 10.09817 | 2.159244 | 3.315
2025-06-01 05:00 | 1 | 45.06437 | 0.4207615 | 2.118546 | 10.60086 | 2.159244 | 3.39