## Tabelle1
| 12C300_5.SMO | 11F111-2.PV | 11F001-1.PV | 11F002_2.IN | 11M101.PV | 21H001_1.PV | ANA_01150_PB
| ANZEIGE REAKTOR IN BETRIEB | MATERIALAUFGABE REAKTOR | FEINKOHLE DOSIERUNG | SOLLWERT FUER FLUGSTAUB | FEUCHTEREGELUNG | Austrag Flugstaubmenge 21B001 | Schlacke Schlackenstich
|  | T/H | T/H | T/H | % H2O | t/h | %
Zeitstempel | Durchschnitt | Durchschnitt | Durchschnitt | Durchschnitt | Durchschnitt | Durchschnitt | Durchschnitt
2025-06-03 06:00 | 1 | 39.46128 | 0.3499094 | 1.747918 | 8.855684 | 2.15136 | 4.01
2025-06-03 07:00 | 1 | 40.80366 | 0.4251303 | 2.116462 | 9.098095 | 2.15136 | 3.396667
2025-06-03 08:00 | 1 | 45.06616 | 0.4226975 | 2.140437 | 9.459917 | 2.15136 | 3.21
2025-06-03 09:00 | 1 | 45.07136 | 0.3635295 | 2.526025 | 10.09028 | 2.15136 | 3.21
2025-06-03 10:00 | 1 | 45.06657 | 0.3689638 | 2.989523 | 9.441586 | 2.15136 | 3.3375
2025-06-03 11:00 | 1 | 45.06613 | 0.3498142 | 2.985401 | 9.322876 | 2.15136 | 3.36
2025-06-03 12:00 | 1 | 45.06779 | 0.3500797 | 2.982923 | 9.335943 | 0.9885927 | 3.36
2025-06-03 13:00 | 1 | 43.82205 | 0.3540346 | 2.809443 | 9.499036 | 2.152116 | 10.99467
2025-06-03 14:00 | 1 | 42.67354 | 0.3770208 | 3.777904 | 9.477179 | 2.152116 | 10.845
2025-06-03 15:00 | 1 | 45.06619 | 0.4149507 | 4.126797 | 9.338722 | 2.152116 | 4.59
2025-06-03 16:00 | 1 | 45.07159 | 0.3774063 | 3.727265 | 10.02688 | 2.152116 | 4.59
2025-06-03 17:00 | 1 | 45.06762 | 0.4002059 | 3.980983 | 11.20501 | 2.152116 | 4.499167
2025-06-03 18:00 | 1 | 43.90634 | 0.3723692 | 3.632639 | 10.83557 | 2.152116 | 3.5
2025-06-03 19:00 | 1 | 42.08079 | 0.3904564 | 2.54546 | 10.25073 | 2.152116 | 3.5
2025-06-03 20:00 | 1 | 45.07078 | 0.429652 | 2.664175 | 9.71115 | 2.152116 | 5.878333
2025-06-03 21:00 | 1 | 45.07224 | 0.3979661 | 2.473183 | 10.01677 | 2.152116 | 17.77
2025-06-03 22:00 | 1 | 45.07345 | 0.4038392 | 2.515832 | 10.11524 | 2.152116 | 17.57033
2025-06-03 23:00 | 1 | 45.02588 | 0.4406363 | 2.742957 | 10.14055 | 2.152116 | 5.79
2025-06-04 | 1 | 45.07252 | 0.4328645 | 2.696166 | 10.15942 | 2.152116 | 5.79
2025-06-04 01:00 | 1 | 45.06955 | 0.4190755 | 2.611382 | 11.3432 | 2.152116 | 5.547
2025-06-04 02:00 | 1 | 45.07277 | 0.4322938 | 2.691489 | 11.25518 | 2.152116 | 3.36
2025-06-04 03:00 | 1 | 45.07334 | 0.4385269 | 2.727197 | 10.66743 | 2.152116 | 3.36
2025-06-04 04:00 | 1 | 45.04258 | 0.4390549 | 2.725816 | 10.62129 | 2.152116 | 3.615833
2025-06-04 05:00 | 1 | 45.06493 | 0.4448409 | 2.748112 | 10.84401 | 2.152116 | 6.43