## Tabelle1
| 12C300_5.SMO | 11F111-2.PV | 11F001-1.PV | 11F002_2.IN | 11M101.PV | 21H001_1.PV | ANA_01150_PB
| ANZEIGE REAKTOR IN BETRIEB | MATERIALAUFGABE REAKTOR | FEINKOHLE DOSIERUNG | SOLLWERT FUER FLUGSTAUB | FEUCHTEREGELUNG | Austrag Flugstaubmenge 21B001 | Schlacke Schlackenstich
|  | T/H | T/H | T/H | % H2O | t/h | %
Zeitstempel | Durchschnitt | Durchschnitt | Durchschnitt | Durchschnitt | Durchschnitt | Durchschnitt | Durchschnitt
2025-06-05 06:00 | 1 | 47.05477 | 0.5081186 | 2.254069 | 10.02023 | 2.152116 | 7.03
2025-06-05 07:00 | 1 | 44.84311 | 0.4867009 | 1.813444 | 11.08749 | 2.152116 | 8.151
2025-06-05 08:00 | 1 | 48.04329 | 0.6570981 | 2.388634 | 10.51261 | 1.799309 | 8.8
2025-06-05 09:00 | 1 | 47.61848 | 0.6750918 | 2.454966 | 13.4576 | 1.305482 | 7.316
2025-06-05 10:00 | 1 | 49.03083 | 0.5689453 | 2.058086 | 15.25045 | 2.155032 | 7.21
2025-06-05 11:00 | 1 | 49.73148 | 0.6094028 | 2.63752 | 11.22788 | 2.155032 | 5.094
2025-06-05 12:00 | 1 | 50.03526 | 0.6689698 | 3.618794 | 11.4155 | 2.155032 | 4.45
2025-06-05 13:00 | 1 | 50.03953 | 0.5876434 | 3.213602 | 11.26389 | 1.818945 | 5.4825
2025-06-05 14:00 | 1 | 50.03749 | 0.6563326 | 3.582548 | 10.66729 | 2.151144 | 5.5
2025-06-05 15:00 | 1 | 50.03289 | 0.6582116 | 3.586016 | 10.26698 | 2.151144 | 13.522
2025-06-05 16:00 | 1 | 50.03914 | 0.6733819 | 3.465642 | 10.13043 | 2.151144 | 16.0825
2025-06-05 17:00 | 1 | 50.03546 | 0.6581447 | 2.987766 | 10.40681 | 2.151144 | 11.11
2025-06-05 18:00 | 1 | 48.80003 | 0.6562789 | 2.848132 | 10.43592 | 2.151144 | 11.11
2025-06-05 19:00 | 1 | 50.03689 | 0.6887899 | 2.863638 | 10.34665 | 2.151144 | 5.809833
2025-06-05 20:00 | 1 | 50.03596 | 0.743073 | 3.096213 | 10.86051 | 2.151144 | 5.665667
2025-06-05 21:00 | 1 | 50.03418 | 0.7196001 | 3.009575 | 10.89787 | 2.151144 | 4.09
2025-06-05 22:00 | 1 | 50.03593 | 0.6527904 | 2.710701 | 11.22284 | 2.151144 | 4.079333
2025-06-05 23:00 | 1 | 50.03692 | 0.7173104 | 2.997438 | 10.21704 | 2.151144 | 4.01
2025-06-06 | 1 | 50.04145 | 0.690162 | 2.324604 | 10.57656 | 2.151144 | 3.98
2025-06-06 01:00 | 1 | 50.03978 | 0.7011999 | 2.327274 | 10.33432 | 2.151144 | 3.71
2025-06-06 02:00 | 1 | 50.03707 | 0.6951085 | 2.306016 | 11.10762 | 2.151144 | 3.577
2025-06-06 03:00 | 1 | 50.03609 | 0.6827602 | 2.264246 | 11.53346 | 2.151144 | 2.57
2025-06-06 04:00 | 1 | 49.9976 | 0.6982848 | 2.320288 | 10.84332 | 2.151144 | 2.700667
2025-06-06 05:00 | 1 | 50.04449 | 0.7232206 | 2.411471 | 9.960329 | 2.151144 | 3.55