## Tabelle1
| 12C300_5.SMO | 11F111-2.PV | 11F001-1.PV | 11F002_2.IN | 11M101.PV | 21H001_1.PV | ANA_01150_PB
| ANZEIGE REAKTOR IN BETRIEB | MATERIALAUFGABE REAKTOR | FEINKOHLE DOSIERUNG | SOLLWERT FUER FLUGSTAUB | FEUCHTEREGELUNG | Austrag Flugstaubmenge 21B001 | Schlacke Schlackenstich
|  | T/H | T/H | T/H | % H2O | t/h | %
Zeitstempel | Durchschnitt | Durchschnitt | Durchschnitt | Durchschnitt | Durchschnitt | Durchschnitt | Durchschnitt
2025-06-06 06:00 | 1 | 50.04037 | 0.6617402 | 2.206445 | 11.65106 | 2.151144 | 3.514
2025-06-06 07:00 | 1 | 48.06209 | 0.7079961 | 2.351752 | 11.56147 | 2.151144 | 3.28
2025-06-06 08:00 | 1 | 49.02598 | 0.6903015 | 2.298789 | 10.5601 | 2.151144 | 3.28
2025-06-06 09:00 | 1 | 42.62348 | 0.5489073 | 1.797979 | 9.376997 | 2.151144 | 5.865
2025-06-06 10:00 | 1 | 50.03232 | 0.694594 | 2.88201 | 10.43799 | 2.151144 | 6.005
2025-06-06 11:00 | 1 | 49.73575 | 0.6840674 | 3.979377 | 10.38051 | 1.769525 | 5.15
2025-06-06 12:00 | 1 | 50.03171 | 0.6819113 | 3.959524 | 10.86895 | 1.012392 | 5.15
2025-06-06 13:00 | 1 | 50.03709 | 0.6567708 | 3.216298 | 11.35526 | 1.012392 | 6.25
2025-06-06 14:00 | 1 | 50.03831 | 0.6833453 | 2.832976 | 10.19984 | 1.012392 | 6.35
2025-06-06 15:00 | 1 | 50.03649 | 0.6878373 | 3.940065 | 10.36492 | 1.012392 | 4.469
2025-06-06 16:00 | 1 | 50.03644 | 0.6521077 | 3.779741 | 11.25046 | 1.012392 | 4.26
2025-06-06 17:00 | 1 | 50.03572 | 0.6571522 | 3.826934 | 10.86806 | 1.012392 | 4.962
2025-06-06 18:00 | 1 | 50.03937 | 0.622434 | 3.611349 | 10.37679 | 1.012392 | 5.04
2025-06-06 19:00 | 1 | 50.03625 | 0.6892852 | 3.99864 | 9.442235 | 1.012392 | 7.111333
2025-06-06 20:00 | 1 | 50.03633 | 0.686783 | 3.998993 | 9.960657 | 1.012392 | 7.43
2025-06-06 21:00 | 1 | 49.78743 | 0.622413 | 2.831604 | 9.38053 | 1.012392 | 4.760667
2025-06-06 22:00 | 1 | 48.7737 | 0.7728764 | 3.214613 | 9.652341 | 1.012392 | 3.79
2025-06-06 23:00 | 1 | 50.03789 | 0.743285 | 3.477567 | 9.741587 | 1.012392 | 4.091
2025-06-07 | 1 | 50.03508 | 0.6834438 | 3.407416 | 10.15952 | 0.9828782 | 4.21
2025-06-07 01:00 | 1 | 49.69012 | 0.6770142 | 3.372042 | 10.07112 | 1.126019 | 4.21
2025-06-07 02:00 | 1 | 50.03397 | 0.7409442 | 3.692687 | 10.34139 | 1.976434 | 5.6505
2025-06-07 03:00 | 1 | 50.03971 | 0.6905743 | 3.444937 | 9.245996 | 1.988928 | 6.22
2025-06-07 04:00 | 1 | 50.03401 | 0.6752211 | 3.362781 | 9.530837 | 1.988928 | 6.9055
2025-06-07 05:00 | 1 | 50.0563 | 0.6903469 | 3.483884 | 10.39518 | 1.988928 | 10.79