## Tabelle1
| 12C300_5.SMO | 11F111-2.PV | 11F001-1.PV | 11F002_2.IN | 11M101.PV | 21H001_1.PV | ANA_01150_PB
| ANZEIGE REAKTOR IN BETRIEB | MATERIALAUFGABE REAKTOR | FEINKOHLE DOSIERUNG | SOLLWERT FUER FLUGSTAUB | FEUCHTEREGELUNG | Austrag Flugstaubmenge 21B001 | Schlacke Schlackenstich
|  | T/H | T/H | T/H | % H2O | t/h | %
Zeitstempel | Durchschnitt | Durchschnitt | Durchschnitt | Durchschnitt | Durchschnitt | Durchschnitt | Durchschnitt
2025-06-08 06:00 | 1 | 50.03652 | 0.6851943 | 3.435788 | 9.213189 | 1.462781 | 5.1575
2025-06-08 07:00 | 1 | 40.76238 | 0.5331142 | 2.692371 | 8.547448 | 1.000728 | 3.02
2025-06-08 08:00 | 1 | 50.03544 | 0.6149357 | 4.10498 | 8.652805 | 1.000728 | 3.02
2025-06-08 09:00 | 1 | 49.74397 | 0.7066271 | 4.696415 | 8.913454 | 1.000728 | 5.714333
2025-06-08 10:00 | 1 | 50.02938 | 0.6755697 | 4.516884 | 9.06294 | 1.000728 | 5.76
2025-06-08 11:00 | 1 | 50.04129 | 0.6204133 | 4.120212 | 9.320926 | 1.000728 | 5.76
2025-06-08 12:00 | 1 | 50.02932 | 0.6725456 | 4.467723 | 9.86358 | 1.000728 | 5.76
2025-06-08 13:00 | 1 | 50.03373 | 0.6438285 | 4.29013 | 9.657971 | 1.000728 | 5.76
2025-06-08 14:00 | 1 | 50.02654 | 0.6704874 | 4.262042 | 9.47216 | 1.000728 | 5.76
2025-06-08 15:00 | 1 | 50.03826 | 0.7027205 | 4.318971 | 10.52144 | 1.000728 | 5.76
2025-06-08 16:00 | 1 | 50.02926 | 0.7624415 | 4.697737 | 10.13603 | 1.000728 | 5.76
2025-06-08 17:00 | 1 | 50.03522 | 0.7424581 | 4.554822 | 9.484283 | 1.000728 | 5.76
2025-06-08 18:00 | 1 | 50.03455 | 0.6635923 | 4.076132 | 9.402972 | 1.000728 | 5.76
2025-06-08 19:00 | 1 | 48.0695 | 0.7256639 | 3.23407 | 9.70555 | 1.350697 | 5.76
2025-06-08 20:00 | 1 | 50.02954 | 0.7890346 | 2.427607 | 10.16473 | 1.501416 | 5.76
2025-06-08 21:00 | 1 | 50.0355 | 0.6780933 | 2.098057 | 9.426247 | 1.501416 | 5.76
2025-06-08 22:00 | 1 | 49.9514 | 0.8204939 | 2.515457 | 10.04502 | 1.501416 | 5.76
2025-06-08 23:00 | 1 | 50.03303 | 0.7562575 | 2.972317 | 10.6813 | 1.501416 | 5.025
2025-06-09 | 1 | 50.02576 | 0.7143309 | 3.292834 | 10.19783 | 1.501416 | 4.86
2025-06-09 01:00 | 1 | 48.41564 | 0.726641 | 3.360473 | 10.42596 | 1.501416 | 5.389
2025-06-09 02:00 | 1 | 48.44672 | 0.7466262 | 3.445613 | 11.26305 | 1.296416 | 5.55
2025-06-09 03:00 | 1 | 48.03327 | 0.7031887 | 3.247419 | 12.79446 | 1.203984 | 9.384167
2025-06-09 04:00 | 1 | 47.63348 | 0.7153581 | 3.305956 | 12.46414 | 1.203984 | 10.9
2025-06-09 05:00 | 1 | 44.21668 | 0.66113 | 2.921938 | 11.5854 | 1.203984 | 14.58133