## Tabelle1
| 12C300_5.SMO | 11F111-2.PV | 11F001-1.PV | 11F002_2.IN | 11M101.PV | 21H001_1.PV | ANA_01150_PB
| ANZEIGE REAKTOR IN BETRIEB | MATERIALAUFGABE REAKTOR | FEINKOHLE DOSIERUNG | SOLLWERT FUER FLUGSTAUB | FEUCHTEREGELUNG | Austrag Flugstaubmenge 21B001 | Schlacke Schlackenstich
|  | T/H | T/H | T/H | % H2O | t/h | %
Zeitstempel | Durchschnitt | Durchschnitt | Durchschnitt | Durchschnitt | Durchschnitt | Durchschnitt | Durchschnitt
2025-06-09 06:00 | 1 | 41.6945 | 0.6675331 | 2.857558 | 12.01999 | 1.203984 | 15.92
2025-06-09 07:00 | 1 | 39.99331 | 0.6232495 | 2.903522 | 12.402 | 1.203984 | 5.17
2025-06-09 08:00 | 1 | 50.03323 | 0.7939495 | 3.969586 | 13.87733 | 1.203984 | 3.02
2025-06-09 09:00 | 1 | 50.0248 | 0.8462501 | 4.22976 | 14.51625 | 1.203984 | 3.911
2025-06-09 10:00 | 1 | 50.03676 | 0.7087594 | 3.526717 | 13.32825 | 1.203984 | 4.01
2025-06-09 11:00 | 1 | 50.02194 | 0.8097146 | 4.043099 | 13.39166 | 1.203984 | 4.01
2025-06-09 12:00 | 1 | 50.03362 | 0.7868187 | 3.918042 | 14.55977 | 1.203984 | 4.01
2025-06-09 13:00 | 1 | 50.02872 | 0.7687443 | 3.830643 | 13.72015 | 1.204902 | 4.01
2025-06-09 14:00 | 1 | 47.12805 | 0.7050903 | 3.509345 | 13.81976 | 1.494612 | 4.01
2025-06-09 15:00 | 1 | 50.01636 | 0.8039523 | 3.233644 | 13.87865 | 1.494612 | 4.01
2025-06-09 16:00 | 1 | 50.03019 | 0.7851375 | 3.390558 | 12.37286 | 1.494612 | 4.01
2025-06-09 17:00 | 1 | 50.02614 | 0.8123377 | 3.487267 | 14.16362 | 1.494612 | 4.01
2025-06-09 18:00 | 1 | 50.0374 | 0.7740244 | 3.327698 | 16.0309 | 1.411469 | 4.01
2025-06-09 19:00 | 1 | 50.02761 | 0.8225431 | 3.503777 | 14.76655 | 1.306152 | 4.01
2025-06-09 20:00 | 1 | 50.02698 | 0.7941899 | 3.392465 | 11.17905 | 1.227295 | 4.01
2025-06-09 21:00 | 1 | 48.9899 | 0.718947 | 3.647836 | 10.14926 | 1.207116 | 4.01
2025-06-09 22:00 | 1 | 50.02912 | 0.7738533 | 4.154791 | 10.45764 | 1.207116 | 4.01
2025-06-09 23:00 | 1 | 49.88827 | 0.8392524 | 3.583098 | 12.37638 | 1.207116 | 4.01
2025-06-10 | 1 | 50.03027 | 0.9046427 | 3.889373 | 12.04971 | 1.207116 | 4.01
2025-06-10 01:00 | 1 | 50.02791 | 0.8690613 | 3.697679 | 11.90322 | 1.207116 | 4.01
2025-06-10 02:00 | 1 | 50.03803 | 0.7716609 | 3.305923 | 12.10749 | 1.207116 | 4.01
2025-06-10 03:00 | 1 | 50.02626 | 0.8371142 | 3.577979 | 11.04856 | 1.207116 | 4.01
2025-06-10 04:00 | 1 | 49.65743 | 0.8323999 | 3.592855 | 10.96003 | 1.207116 | 4.01
2025-06-10 05:00 | 1 | 43.95281 | 0.7404966 | 4.166412 | 10.40411 | 1.207116 | 4.01