## Tabelle1
| 12C300_5.SMO | 11F111-2.PV | 11F001-1.PV | 11F002_2.IN | 11M101.PV | 21H001_1.PV | ANA_01150_PB
| ANZEIGE REAKTOR IN BETRIEB | MATERIALAUFGABE REAKTOR | FEINKOHLE DOSIERUNG | SOLLWERT FUER FLUGSTAUB | FEUCHTEREGELUNG | Austrag Flugstaubmenge 21B001 | Schlacke Schlackenstich
|  | T/H | T/H | T/H | % H2O | t/h | %
Zeitstempel | Durchschnitt | Durchschnitt | Durchschnitt | Durchschnitt | Durchschnitt | Durchschnitt | Durchschnitt
2025-06-13 06:00 | 0 | 0 | 0.005603646 | 0 | 4.271569 | 0 | 4.01
2025-06-13 07:00 | 0 | 0 | 0.005603646 | 0 | 4.271569 | 0 | 4.01
2025-06-13 08:00 | 0 | 0 | 0.005603646 | 0 | 4.348498 | 0 | 4.01
2025-06-13 09:00 | 0 | 0 | 0.005830452 | 0.01109886 | 4.396696 | 0 | 4.01
2025-06-13 10:00 | 0.01475694 | 0.01197762 | 0.09066958 | 1.042322 | 14.1621 | 0 | 4.01
2025-06-13 11:00 | 1 | 21.87134 | 0.36043 | 3.852769 | 12.27685 | 0 | 4.01
2025-06-13 12:00 | 1 | 35.11167 | 0.5401914 | 5.752875 | 10.81742 | 0.1152537 | 4.01
2025-06-13 13:00 | 1 | 35.11735 | 0.4129121 | 3.84952 | 9.376936 | 2.007438 | 4.01
2025-06-13 14:00 | 1 | 35.12377 | 0.5832845 | 2.285769 | 12.20033 | 2.155032 | 4.01
2025-06-13 15:00 | 1 | 36.01549 | 0.5763319 | 2.051628 | 13.96973 | 2.155032 | 4.01
2025-06-13 16:00 | 1 | 38.11823 | 0.6025105 | 2.147887 | 13.87241 | 1.154674 | 2.561333
2025-06-13 17:00 | 1 | 39.16222 | 0.6427679 | 2.292457 | 12.81718 | 2.154708 | 2.37
2025-06-13 18:00 | 1 | 40.11911 | 0.6030679 | 3.013497 | 11.20572 | 2.154708 | 2.37
2025-06-13 19:00 | 1 | 40.11098 | 0.5947738 | 3.020038 | 8.62019 | 2.154708 | 1.42
2025-06-13 20:00 | 1 | 40.11565 | 0.5551942 | 2.981529 | 8.983228 | 2.154708 | 1.37
2025-06-13 21:00 | 1 | 40.11282 | 0.5511596 | 2.945257 | 10.50114 | 2.154708 | 1.91
2025-06-13 22:00 | 1 | 40.123 | 0.5561905 | 2.987727 | 10.24541 | 2.154708 | 2.09
2025-06-13 23:00 | 1 | 40.33559 | 0.5578019 | 3.002338 | 10.76009 | 2.154708 | 2.09
2025-06-14 | 1 | 42.10481 | 0.6246544 | 3.587717 | 12.10585 | 1.995158 | 2.79
2025-06-14 01:00 | 1 | 42.09759 | 0.5929477 | 3.64188 | 11.47789 | 1.699451 | 2.84
2025-06-14 02:00 | 1 | 42.10435 | 0.553666 | 3.220169 | 11.13596 | 2.152116 | 2.956667
2025-06-14 03:00 | 1 | 42.10115 | 0.6212544 | 2.854779 | 10.48963 | 1.616071 | 3.84
2025-06-14 04:00 | 1 | 42.10084 | 0.5883022 | 2.70551 | 10.81718 | 0.8762421 | 3.84
2025-06-14 05:00 | 1 | 42.10902 | 0.6236093 | 3.383929 | 10.85025 | 1.453524 | 2.1175