## Tabelle1
| 12C300_5.SMO | 11F111-2.PV | 11F001-1.PV | 11F002_2.IN | 11M101.PV | 21H001_1.PV | ANA_01150_PB
| ANZEIGE REAKTOR IN BETRIEB | MATERIALAUFGABE REAKTOR | FEINKOHLE DOSIERUNG | SOLLWERT FUER FLUGSTAUB | FEUCHTEREGELUNG | Austrag Flugstaubmenge 21B001 | Schlacke Schlackenstich
|  | T/H | T/H | T/H | % H2O | t/h | %
Zeitstempel | Durchschnitt | Durchschnitt | Durchschnitt | Durchschnitt | Durchschnitt | Durchschnitt | Durchschnitt
2025-06-15 06:00 | 1 | 43.19845 | 0.5357236 | 2.222136 | 9.83788 | 0 | 8.75
2025-06-15 07:00 | 1 | 45.08546 | 0.6010647 | 2.492131 | 10.27415 | 1.557182 | 5.23
2025-06-15 08:00 | 1 | 46.8934 | 0.5983408 | 2.489465 | 10.50619 | 1.98828 | 3.47
2025-06-15 09:00 | 1 | 46.69892 | 0.5848679 | 2.431124 | 10.83826 | 1.806989 | 3.531
2025-06-15 10:00 | 1 | 47.07142 | 0.616054 | 2.555365 | 9.896864 | 1.79982 | 4.69
2025-06-15 11:00 | 1 | 47.06903 | 0.651445 | 2.70544 | 10.08092 | 1.79982 | 4.69
2025-06-15 12:00 | 1 | 47.069 | 0.6110353 | 2.538805 | 9.910507 | 1.79982 | 5.258
2025-06-15 13:00 | 1 | 47.07527 | 0.5890618 | 3.386474 | 9.948794 | 1.79982 | 5.4
2025-06-15 14:00 | 1 | 47.7428 | 0.6737947 | 3.625816 | 9.992432 | 1.79982 | 5.4
2025-06-15 15:00 | 1 | 49.04699 | 0.7100924 | 3.809679 | 10.30536 | 1.79982 | 5.500333
2025-06-15 16:00 | 1 | 49.04874 | 0.6609235 | 3.547735 | 9.859887 | 1.79982 | 5.54
2025-06-15 17:00 | 1 | 49.92649 | 0.7103765 | 3.275975 | 8.884362 | 1.79982 | 8.89
2025-06-15 18:00 | 1 | 50.05233 | 0.7311831 | 2.808733 | 8.89934 | 1.79982 | 8.89
2025-06-15 19:00 | 1 | 49.15459 | 0.6259265 | 2.410671 | 8.659225 | 1.283321 | 7.262
2025-06-15 20:00 | 1 | 50.04617 | 0.7452412 | 3.836227 | 9.521348 | 1.414235 | 6.67
2025-06-15 21:00 | 1 | 50.04491 | 0.6639103 | 3.561133 | 10.00042 | 2.153088 | 4.1975
2025-06-15 22:00 | 1 | 50.05149 | 0.6586283 | 3.532893 | 9.992807 | 2.153088 | 3.298
2025-06-15 23:00 | 1 | 50.04761 | 0.7146522 | 3.847087 | 10.52931 | 2.153088 | 4.78
2025-06-16 | 1 | 50.0513 | 0.6575448 | 3.530595 | 10.08643 | 2.153088 | 4.78
2025-06-16 01:00 | 1 | 50.04444 | 0.728395 | 3.914025 | 10.15466 | 2.153088 | 6.348
2025-06-16 02:00 | 1 | 50.05286 | 0.6597808 | 3.554962 | 9.695166 | 2.153088 | 6.444667
2025-06-16 03:00 | 1 | 50.04696 | 0.6909287 | 3.185958 | 9.73171 | 2.153088 | 6.23
2025-06-16 04:00 | 1 | 50.04744 | 0.7516082 | 2.891646 | 9.636202 | 2.153088 | 6.23
2025-06-16 05:00 | 1 | 50.03487 | 0.6865543 | 2.643817 | 9.59567 | 2.153088 | 3.832667