## Tabelle1
| 12C300_5.SMO | 11F111-2.PV | 11F001-1.PV | 11F002_2.IN | 11M101.PV | 21H001_1.PV | ANA_01150_PB
| ANZEIGE REAKTOR IN BETRIEB | MATERIALAUFGABE REAKTOR | FEINKOHLE DOSIERUNG | SOLLWERT FUER FLUGSTAUB | FEUCHTEREGELUNG | Austrag Flugstaubmenge 21B001 | Schlacke Schlackenstich
|  | T/H | T/H | T/H | % H2O | t/h | %
Zeitstempel | Durchschnitt | Durchschnitt | Durchschnitt | Durchschnitt | Durchschnitt | Durchschnitt | Durchschnitt
2025-06-19 06:00 | 1 | 45.07031 | 0.5703467 | 4.397138 | 10.01198 | 0 | 5.35
2025-06-19 07:00 | 1 | 38.06481 | 0.5259924 | 4.044591 | 13.16187 | 0 | 5.215
2025-06-19 08:00 | 1 | 45.07121 | 0.5547671 | 4.285365 | 14.28425 | 0 | 5.2
2025-06-19 09:00 | 1 | 45.06907 | 0.5770727 | 4.416656 | 14.16998 | 0 | 5.248
2025-06-19 10:00 | 1 | 46.54589 | 0.6363052 | 4.886854 | 12.59961 | 0.7971554 | 5.36
2025-06-19 11:00 | 1 | 47.05912 | 0.5897163 | 2.188488 | 17.06801 | 2.147472 | 5.36
2025-06-19 12:00 | 1 | 46.12051 | 0.7025318 | 2.151114 | 17.02441 | 2.147472 | 5.537333
2025-06-19 13:00 | 1 | 45.07772 | 0.6263153 | 1.925906 | 15.22385 | 2.147472 | 5.55
2025-06-19 14:00 | 1 | 45.06523 | 0.5700484 | 1.78316 | 14.75711 | 2.147472 | 5.55
2025-06-19 15:00 | 1 | 45.06981 | 0.6543143 | 1.993816 | 13.93084 | 2.147472 | 2.872333
2025-06-19 16:00 | 1 | 45.40973 | 0.6346878 | 2.244648 | 13.89673 | 2.147472 | 2.78
2025-06-19 17:00 | 1 | 48.0575 | 0.676226 | 3.11386 | 11.55255 | 2.147472 | 2.78
2025-06-19 18:00 | 1 | 48.05529 | 0.6062032 | 2.94756 | 12.24822 | 2.147472 | 2.913
2025-06-19 19:00 | 1 | 48.05348 | 0.5908451 | 2.944073 | 12.2226 | 2.147472 | 2.92
2025-06-19 20:00 | 1 | 47.49443 | 0.5966563 | 2.97424 | 12.55408 | 2.147472 | 5.849
2025-06-19 21:00 | 1 | 48.05571 | 0.6349935 | 3.165495 | 12.94259 | 2.147472 | 5.95
2025-06-19 22:00 | 1 | 48.05812 | 0.6331869 | 3.156517 | 12.28505 | 2.147472 | 5.95
2025-06-19 23:00 | 1 | 48.06245 | 0.6146067 | 2.882795 | 11.85943 | 2.147472 | 6.912833
2025-06-20 | 1 | 48.05827 | 0.676741 | 3.117294 | 11.59687 | 2.147472 | 7.04
2025-06-20 01:00 | 1 | 48.0577 | 0.7277391 | 3.356105 | 11.8679 | 2.147472 | 10.31317
2025-06-20 02:00 | 1 | 48.06018 | 0.6531941 | 3.005315 | 14.7177 | 2.147472 | 11.83
2025-06-20 03:00 | 1 | 48.05545 | 0.6274922 | 2.891294 | 15.80883 | 2.147472 | 13.495
2025-06-20 04:00 | 1 | 48.06087 | 0.640551 | 2.962013 | 15.16571 | 2.147472 | 13.68
2025-06-20 05:00 | 1 | 48.06101 | 0.7012279 | 3.02232 | 12.74434 | 2.147472 | 8.862