## Tabelle1
| 12C300_5.SMO | 11F111-2.PV | 11F001-1.PV | 11F002_2.IN | 11M101.PV | 21H001_1.PV | ANA_01150_PB
| ANZEIGE REAKTOR IN BETRIEB | MATERIALAUFGABE REAKTOR | FEINKOHLE DOSIERUNG | SOLLWERT FUER FLUGSTAUB | FEUCHTEREGELUNG | Austrag Flugstaubmenge 21B001 | Schlacke Schlackenstich
|  | T/H | T/H | T/H | % H2O | t/h | %
Zeitstempel | Durchschnitt | Durchschnitt | Durchschnitt | Durchschnitt | Durchschnitt | Durchschnitt | Durchschnitt
2025-06-21 06:00 | 1 | 47.12306 | 0.6332779 | 2.639948 | 11.53773 | 2.15676 | 5.55
2025-06-21 07:00 | 1 | 44.89937 | 0.5553671 | 3.000312 | 11.93373 | 2.15676 | 4.9
2025-06-21 08:00 | 1 | 48.05209 | 0.6073276 | 3.743527 | 11.58201 | 2.15676 | 4.9
2025-06-21 09:00 | 1 | 48.05711 | 0.5625444 | 3.275834 | 12.74954 | 2.15676 | 6.642
2025-06-21 10:00 | 1 | 48.05704 | 0.5867408 | 3.644393 | 12.97096 | 2.15676 | 6.91
2025-06-21 11:00 | 1 | 48.05321 | 0.6094655 | 4.067229 | 12.49243 | 2.15676 | 6.91
2025-06-21 12:00 | 1 | 48.05507 | 0.6153378 | 3.916222 | 11.29489 | 2.15676 | 6.294
2025-06-21 13:00 | 1 | 46.05992 | 0.5831946 | 2.916874 | 11.50033 | 2.15676 | 7.323
2025-06-21 14:00 | 1 | 46.67682 | 0.5756832 | 2.884621 | 11.96649 | 2.15676 | 7.99
2025-06-21 15:00 | 1 | 45.08063 | 0.5788255 | 2.889674 | 11.12717 | 2.15676 | 5.06
2025-06-21 16:00 | 1 | 45.11794 | 0.5772698 | 2.889932 | 11.37541 | 2.15676 | 4.756667
2025-06-21 17:00 | 1 | 46.06001 | 0.6092316 | 3.053273 | 14.21128 | 2.15676 | 3.66
2025-06-21 18:00 | 1 | 46.06273 | 0.592078 | 2.944022 | 12.11743 | 2.15676 | 3.66
2025-06-21 19:00 | 1 | 46.06229 | 0.5773544 | 2.877115 | 12.04136 | 2.15676 | 3.66
2025-06-21 20:00 | 1 | 46.06618 | 0.577015 | 2.879161 | 11.89191 | 2.15676 | 3.66
2025-06-21 21:00 | 1 | 47.43973 | 0.5790517 | 2.886368 | 11.576 | 2.15676 | 3.66
2025-06-21 22:00 | 1 | 48.04799 | 0.5784714 | 2.892707 | 11.69169 | 2.15676 | 3.66
2025-06-21 23:00 | 1 | 47.74897 | 0.6559355 | 3.270799 | 10.6316 | 2.15676 | 3.66
2025-06-22 | 1 | 48.06499 | 0.6076404 | 3.035329 | 10.72547 | 2.15676 | 3.66
2025-06-22 01:00 | 1 | 48.06011 | 0.5901075 | 2.951197 | 10.78199 | 2.15676 | 3.66
2025-06-22 02:00 | 1 | 48.06848 | 0.5917475 | 2.950617 | 11.03835 | 2.15676 | 3.66
2025-06-22 03:00 | 1 | 48.06047 | 0.6338714 | 3.161245 | 11.48805 | 2.15676 | 3.66
2025-06-22 04:00 | 1 | 48.04635 | 0.572761 | 3.498112 | 10.58232 | 0.7366906 | 3.66
2025-06-22 05:00 | 1 | 48.0683 | 0.5534879 | 4.469342 | 10.0009 | 0 | 3.66