## Tabelle1
| 12C300_5.SMO | 11F111-2.PV | 11F001-1.PV | 11F002_2.IN | 11M101.PV | 21H001_1.PV | ANA_01150_PB
| ANZEIGE REAKTOR IN BETRIEB | MATERIALAUFGABE REAKTOR | FEINKOHLE DOSIERUNG | SOLLWERT FUER FLUGSTAUB | FEUCHTEREGELUNG | Austrag Flugstaubmenge 21B001 | Schlacke Schlackenstich
|  | T/H | T/H | T/H | % H2O | t/h | %
Zeitstempel | Durchschnitt | Durchschnitt | Durchschnitt | Durchschnitt | Durchschnitt | Durchschnitt | Durchschnitt
2025-06-22 06:00 | 1 | 48.05708 | 0.6306631 | 4.226413 | 10.75891 | 0 | 3.66
2025-06-22 07:00 | 1 | 44.51895 | 0.5548793 | 3.85953 | 10.74425 | 0 | 3.66
2025-06-22 08:00 | 1 | 48.06041 | 0.5997824 | 4.992574 | 11.47772 | 0 | 3.66
2025-06-22 09:00 | 1 | 48.06078 | 0.5907476 | 4.900526 | 11.59407 | 0 | 3.66
2025-06-22 10:00 | 1 | 48.06396 | 0.5392061 | 4.512071 | 11.46089 | 0 | 3.66
2025-06-22 11:00 | 1 | 48.05474 | 0.6405925 | 4.693931 | 11.75625 | 0 | 3.66
2025-06-22 12:00 | 1 | 45.83222 | 0.5817025 | 3.865881 | 11.3405 | 0 | 3.66
2025-06-22 13:00 | 1 | 45.07734 | 0.6245619 | 4.154347 | 11.64161 | 0 | 3.66
2025-06-22 14:00 | 1 | 45.08917 | 0.508162 | 3.411754 | 10.7302 | 0.9658117 | 3.66
2025-06-22 15:00 | 1 | 45.08249 | 0.5819568 | 4.574435 | 10.93327 | 2.155788 | 3.533333
2025-06-22 16:00 | 1 | 45.08724 | 0.5023097 | 4.176034 | 10.0971 | 1.007351 | 2.14
2025-06-22 17:00 | 1 | 45.08645 | 0.5789897 | 4.815679 | 10.20274 | 0 | 2.14
2025-06-22 18:00 | 1 | 45.08771 | 0.5795292 | 4.817972 | 10.09635 | 0 | 2.201667
2025-06-22 19:00 | 1 | 45.08466 | 0.5764201 | 4.785832 | 10.44328 | 0 | 2.24
2025-06-22 20:00 | 1 | 45.12682 | 0.4982463 | 4.172735 | 10.36924 | 0 | 2.261333
2025-06-22 21:00 | 1 | 48.06536 | 0.6343454 | 4.440291 | 10.87746 | 0 | 2.4
2025-06-22 22:00 | 1 | 48.06711 | 0.5875551 | 3.910902 | 10.47472 | 0 | 2.4
2025-06-22 23:00 | 1 | 48.06254 | 0.5767159 | 5.507331 | 10.9828 | 0 | 4.168
2025-06-23 | 1 | 48.06663 | 0.6027178 | 6.009305 | 10.38846 | 0 | 4.61
2025-06-23 01:00 | 1 | 48.06721 | 0.5754993 | 5.754238 | 10.077 | 0 | 4.61
2025-06-23 02:00 | 1 | 48.06184 | 0.5489137 | 5.47879 | 10.14203 | 0 | 4.03
2025-06-23 03:00 | 1 | 48.06263 | 0.6100694 | 5.663383 | 10.26737 | 0 | 4.01
2025-06-23 04:00 | 1 | 48.06751 | 0.5960271 | 4.477204 | 10.48803 | 0 | 4.203667
2025-06-23 05:00 | 1 | 47.07242 | 0.618451 | 4.622233 | 9.781857 | 0 | 5.67