## Tabelle1
| 12C300_5.SMO | 11F111-2.PV | 11F001-1.PV | 11F002_2.IN | 11M101.PV | 21H001_1.PV | ANA_01150_PB
| ANZEIGE REAKTOR IN BETRIEB | MATERIALAUFGABE REAKTOR | FEINKOHLE DOSIERUNG | SOLLWERT FUER FLUGSTAUB | FEUCHTEREGELUNG | Austrag Flugstaubmenge 21B001 | Schlacke Schlackenstich
|  | T/H | T/H | T/H | % H2O | t/h | %
Zeitstempel | Durchschnitt | Durchschnitt | Durchschnitt | Durchschnitt | Durchschnitt | Durchschnitt | Durchschnitt
2025-06-23 06:00 | 1 | 46.68814 | 0.5720036 | 2.953814 | 10.01238 | 0 | 5.67
2025-06-23 07:00 | 1 | 47.23978 | 0.6514043 | 3.547749 | 11.05376 | 1.055764 | 6.639
2025-06-23 08:00 | 1 | 48.06721 | 0.5757692 | 3.839247 | 10.63742 | 2.153628 | 6.81
2025-06-23 09:00 | 1 | 48.06405 | 0.5792184 | 3.837377 | 11.05239 | 2.153628 | 6.369
2025-06-23 10:00 | 1 | 48.06545 | 0.6082983 | 4.529961 | 11.14966 | 2.153628 | 6.32
2025-06-23 11:00 | 1 | 48.06376 | 0.5990964 | 3.754861 | 11.41311 | 2.153628 | 6.32
2025-06-23 12:00 | 1 | 48.06371 | 0.5979537 | 3.501444 | 11.52669 | 2.153628 | 6.32
2025-06-23 13:00 | 1 | 48.06669 | 0.5768059 | 3.085683 | 10.97829 | 2.153628 | 7.530167
2025-06-23 14:00 | 1 | 48.06621 | 0.6319019 | 2.628067 | 11.15502 | 2.153628 | 7.69
2025-06-23 15:00 | 1 | 48.06024 | 0.6187225 | 2.581014 | 11.17444 | 1.303326 | 6.682
2025-06-23 16:00 | 1 | 48.05891 | 0.6240116 | 2.758299 | 11.25726 | 1.907707 | 6.57
2025-06-23 17:00 | 1 | 48.06607 | 0.6851159 | 3.152709 | 10.66532 | 2.148444 | 8.832167
2025-06-23 18:00 | 1 | 48.06697 | 0.669116 | 3.403628 | 11.28693 | 2.148444 | 9.34
2025-06-23 19:00 | 1 | 48.06516 | 0.6338794 | 3.920626 | 10.59053 | 2.148444 | 6.8165
2025-06-23 20:00 | 1 | 48.06351 | 0.6867309 | 3.806191 | 11.5465 | 0.6497425 | 6.25
2025-06-23 21:00 | 1 | 48.0676 | 0.6436357 | 2.967184 | 10.90326 | 2.148336 | 8.986
2025-06-23 22:00 | 1 | 48.0636 | 0.6314229 | 2.905071 | 11.57928 | 2.148336 | 8.752667
2025-06-23 23:00 | 1 | 48.05852 | 0.6673402 | 3.088542 | 11.38527 | 2.148336 | 6.3
2025-06-24 | 1 | 48.06766 | 0.6537207 | 3.018058 | 11.79502 | 2.148336 | 6.2835
2025-06-24 01:00 | 1 | 48.06155 | 0.6979875 | 3.224277 | 11.34917 | 2.148336 | 6.21
2025-06-24 02:00 | 1 | 48.0672 | 0.6279641 | 3.277648 | 11.99686 | 2.148336 | 5.8995
2025-06-24 03:00 | 1 | 48.0589 | 0.6560788 | 3.540724 | 11.81032 | 2.148336 | 4.14
2025-06-24 04:00 | 1 | 48.06229 | 0.6775512 | 3.646024 | 11.78411 | 2.148336 | 4.381333
2025-06-24 05:00 | 1 | 46.49766 | 0.6338102 | 2.719619 | 12.38973 | 2.148336 | 5.95