## Tabelle1
| 12C300_5.SMO | 11F111-2.PV | 11F001-1.PV | 11F002_2.IN | 11M101.PV | 21H001_1.PV | ANA_01150_PB
| ANZEIGE REAKTOR IN BETRIEB | MATERIALAUFGABE REAKTOR | FEINKOHLE DOSIERUNG | SOLLWERT FUER FLUGSTAUB | FEUCHTEREGELUNG | Austrag Flugstaubmenge 21B001 | Schlacke Schlackenstich
|  | T/H | T/H | T/H | % H2O | t/h | %
Zeitstempel | Durchschnitt | Durchschnitt | Durchschnitt | Durchschnitt | Durchschnitt | Durchschnitt | Durchschnitt
2025-06-25 06:00 | 1 | 45.08617 | 0.6650736 | 2.551297 | 10.17385 | 2.15136 | 4.486
2025-06-25 07:00 | 1 | 38.2767 | 0.4675252 | 1.801725 | 10.37027 | 2.15136 | 4.95
2025-06-25 08:00 | 1 | 44.63708 | 0.6229687 | 2.392962 | 11.49907 | 2.15136 | 4.95
2025-06-25 09:00 | 1 | 45.08101 | 0.623862 | 2.519409 | 11.11636 | 2.15136 | 4.934333
2025-06-25 10:00 | 1 | 45.08414 | 0.596567 | 3.20465 | 10.93996 | 2.15136 | 4.48
2025-06-25 11:00 | 1 | 45.08097 | 0.5888426 | 2.81934 | 10.38202 | 2.15136 | 4.48
2025-06-25 12:00 | 1 | 45.0848 | 0.643795 | 2.475142 | 10.4797 | 2.15136 | 4.253333
2025-06-25 13:00 | 1 | 45.07892 | 0.6299868 | 2.852214 | 10.3211 | 0.9168678 | 3.12
2025-06-25 14:00 | 1 | 45.08497 | 0.5164118 | 3.439096 | 10.58498 | 2.147256 | 3.12
2025-06-25 15:00 | 1 | 45.08159 | 0.6034698 | 4.013672 | 10.88896 | 2.147256 | 2.905333
2025-06-25 16:00 | 1 | 45.08216 | 0.5676166 | 3.759965 | 10.66901 | 2.147256 | 2.84
2025-06-25 17:00 | 1 | 45.08281 | 0.5110354 | 3.390499 | 10.54001 | 2.147256 | 2.951
2025-06-25 18:00 | 1 | 45.08571 | 0.5495131 | 3.65859 | 11.05169 | 2.147256 | 3.95
2025-06-25 19:00 | 1 | 45.08366 | 0.5609178 | 3.091057 | 10.90758 | 2.147256 | 3.95
2025-06-25 20:00 | 1 | 45.08178 | 0.5429795 | 2.715806 | 11.4477 | 2.147256 | 4.375333
2025-06-25 21:00 | 1 | 45.08962 | 0.5224261 | 2.623056 | 11.11225 | 2.147256 | 4.53
2025-06-25 22:00 | 1 | 45.07961 | 0.571117 | 2.844341 | 11.76048 | 2.147256 | 4.53
2025-06-25 23:00 | 1 | 45.08748 | 0.5898475 | 2.935348 | 12.20594 | 2.000181 | 5.072667
2025-06-26 | 1 | 45.08702 | 0.5821244 | 2.909198 | 11.443 | 2.151792 | 5.27
2025-06-26 01:00 | 1 | 43.02252 | 0.5533092 | 2.631133 | 10.8066 | 2.151792 | 6.232667
2025-06-26 02:00 | 1 | 45.03092 | 0.6151772 | 2.830748 | 10.95508 | 2.151792 | 6.79
2025-06-26 03:00 | 1 | 45.08542 | 0.6259285 | 3.079169 | 10.87328 | 2.151792 | 7.252
2025-06-26 04:00 | 1 | 45.08748 | 0.6251885 | 3.844035 | 10.6399 | 2.151792 | 7.45
2025-06-26 05:00 | 1 | 43.47431 | 0.5848288 | 2.901974 | 10.66153 | 2.151792 | 5.7325