## Tabelle1
| 12C300_5.SMO | 11F111-2.PV | 11F001-1.PV | 11F002_2.IN | 11M101.PV | 21H001_1.PV | ANA_01150_PB
| ANZEIGE REAKTOR IN BETRIEB | MATERIALAUFGABE REAKTOR | FEINKOHLE DOSIERUNG | SOLLWERT FUER FLUGSTAUB | FEUCHTEREGELUNG | Austrag Flugstaubmenge 21B001 | Schlacke Schlackenstich
|  | T/H | T/H | T/H | % H2O | t/h | %
Zeitstempel | Durchschnitt | Durchschnitt | Durchschnitt | Durchschnitt | Durchschnitt | Durchschnitt | Durchschnitt
2025-06-27 06:00 | 1 | 39.64717 | 0.3760133 | 2.870494 | 11.7164 | 2.158704 | 3.85
2025-06-27 07:00 | 1 | 38.86122 | 0.2592756 | 2.891862 | 10.52207 | 1.94199 | 3.13
2025-06-27 08:00 | 1 | 42.00605 | 0.2304663 | 3.176972 | 11.85899 | 2.159978 | 3.13
2025-06-27 09:00 | 1 | 42.10038 | 0.2125579 | 2.55762 | 11.4214 | 2.16 | 4.954167
2025-06-27 10:00 | 1 | 42.09861 | 0.2350946 | 2.815647 | 12.13936 | 2.16 | 5.12
2025-06-27 11:00 | 1 | 41.56143 | 0.219346 | 2.420004 | 11.42189 | 2.16 | 6.350833
2025-06-27 12:00 | 1 | 42.09304 | 0.335932 | 2.940061 | 12.00021 | 2.16 | 15.67
2025-06-27 13:00 | 1 | 42.09826 | 0.3009034 | 2.58872 | 13.00894 | 2.16 | 15.67
2025-06-27 14:00 | 1 | 42.09818 | 0.3220558 | 2.770347 | 11.78426 | 2.16 | 15.67
2025-06-27 15:00 | 1 | 42.08012 | 0.2895035 | 2.477951 | 11.36624 | 2.16 | 9.239
2025-06-27 16:00 | 1 | 42.09602 | 0.3103594 | 3.972272 | 11.70454 | 2.16 | 9.13
2025-06-27 17:00 | 1 | 42.0945 | 0.2978057 | 4.088691 | 10.83096 | 2.16 | 9.13
2025-06-27 18:00 | 1 | 42.10447 | 0.2962392 | 2.791108 | 11.1133 | 2.16 | 5.264667
2025-06-27 19:00 | 1 | 42.09366 | 0.3197282 | 2.741739 | 12.01974 | 2.16 | 4.67
2025-06-27 20:00 | 1 | 42.10048 | 0.298033 | 2.554956 | 11.57361 | 2.16 | 5.9335
2025-06-27 21:00 | 1 | 42.09518 | 0.2942906 | 2.510222 | 11.48892 | 2.16 | 6
2025-06-27 22:00 | 1 | 42.09975 | 0.3020533 | 2.706805 | 11.86243 | 2.16 | 6
2025-06-27 23:00 | 1 | 42.09622 | 0.3123098 | 3.132797 | 10.94605 | 0.6579205 | 6.4
2025-06-28 | 1 | 42.09789 | 0.309306 | 3.096322 | 11.87267 | 2.152548 | 6.5
2025-06-28 01:00 | 1 | 42.09971 | 0.3082436 | 3.064012 | 10.95633 | 2.152548 | 6.112667
2025-06-28 02:00 | 1 | 42.09486 | 0.3060078 | 3.060746 | 12.12955 | 2.152548 | 5.67
2025-06-28 03:00 | 1 | 42.09964 | 0.307091 | 3.056492 | 12.74236 | 2.152548 | 5.67
2025-06-28 04:00 | 1 | 42.09986 | 0.2983339 | 2.968212 | 13.27519 | 2.152548 | 4.774
2025-06-28 05:00 | 1 | 41.94197 | 0.3164831 | 3.058916 | 11.3012 | 2.152548 | 4.39