## Tabelle1
| 12C300_5.SMO | 11F111-2.PV | 11F001-1.PV | 11F002_2.IN | 11M101.PV | 21H001_1.PV | ANA_01150_PB
| ANZEIGE REAKTOR IN BETRIEB | MATERIALAUFGABE REAKTOR | FEINKOHLE DOSIERUNG | SOLLWERT FUER FLUGSTAUB | FEUCHTEREGELUNG | Austrag Flugstaubmenge 21B001 | Schlacke Schlackenstich
|  | T/H | T/H | T/H | % H2O | t/h | %
Zeitstempel | Durchschnitt | Durchschnitt | Durchschnitt | Durchschnitt | Durchschnitt | Durchschnitt | Durchschnitt
2025-06-28 06:00 | 1 | 39.33708 | 0.269172 | 2.703399 | 12.17483 | 2.152548 | 4.39
2025-06-28 07:00 | 1 | 39.40772 | 0.2854821 | 2.85913 | 11.92969 | 2.152548 | 4.642
2025-06-28 08:00 | 1 | 42.09635 | 0.3180341 | 2.590246 | 12.75766 | 2.152548 | 4.66
2025-06-28 09:00 | 1 | 42.09643 | 0.3336138 | 3.32682 | 12.35986 | 2.152548 | 3.796
2025-06-28 10:00 | 1 | 42.09592 | 0.2845791 | 2.860815 | 13.96149 | 2.152548 | 3.58
2025-06-28 11:00 | 1 | 42.0968 | 0.3259114 | 3.251092 | 13.73168 | 2.152548 | 3.625
2025-06-28 12:00 | 1 | 42.09189 | 0.3294446 | 3.30001 | 13.16598 | 2.152548 | 6.28
2025-06-28 13:00 | 1 | 42.09978 | 0.3098784 | 2.52952 | 14.37943 | 2.152548 | 6.28
2025-06-28 14:00 | 1 | 42.09997 | 0.3007304 | 1.709862 | 13.37006 | 2.152548 | 6.28
2025-06-28 15:00 | 1 | 41.79348 | 0.3708072 | 1.866659 | 12.52087 | 2.152548 | 7.623667
2025-06-28 16:00 | 1 | 42.09905 | 0.3642697 | 1.826407 | 13.23254 | 2.152548 | 7.67
2025-06-28 17:00 | 1 | 42.09852 | 0.3529241 | 2.58224 | 12.30432 | 2.152548 | 7.38
2025-06-28 18:00 | 1 | 42.09784 | 0.3305903 | 1.932974 | 13.07779 | 2.152548 | 4.19
2025-06-28 19:00 | 1 | 42.10005 | 0.3545345 | 1.779046 | 13.41316 | 2.152548 | 4.19
2025-06-28 20:00 | 1 | 42.09889 | 0.3600699 | 2.047834 | 13.23279 | 2.152548 | 4.038
2025-06-28 21:00 | 1 | 42.09954 | 0.3482507 | 3.48987 | 11.59001 | 2.152548 | 4
2025-06-28 22:00 | 1 | 42.09877 | 0.3075268 | 3.962657 | 12.13471 | 2.152548 | 4
2025-06-28 23:00 | 1 | 42.0998 | 0.2963997 | 4.239727 | 12.85635 | 2.152548 | 4.726667
2025-06-29 | 1 | 42.09765 | 0.2980132 | 4.236579 | 12.62565 | 2.152548 | 5.09
2025-06-29 01:00 | 1 | 42.09839 | 0.3366197 | 4.231641 | 12.49048 | 2.152548 | 14.747
2025-06-29 02:00 | 1 | 42.09949 | 0.338263 | 4.218411 | 13.02629 | 2.152548 | 20.75
2025-06-29 03:00 | 1 | 42.10027 | 0.3503654 | 4.217627 | 12.55886 | 2.152548 | 20.75
2025-06-29 04:00 | 1 | 41.5245 | 0.3543563 | 3.735633 | 12.72366 | 2.152548 | 14.142
2025-06-29 05:00 | 1 | 42.12768 | 0.4143565 | 2.341497 | 12.79414 | 2.152548 | 12.49