## Tabelle1
| 12C300_5.SMO | 11F111-2.PV | 11F001-1.PV | 11F002_2.IN | 11M101.PV | 21H001_1.PV | ANA_01150_PB
| ANZEIGE REAKTOR IN BETRIEB | MATERIALAUFGABE REAKTOR | FEINKOHLE DOSIERUNG | SOLLWERT FUER FLUGSTAUB | FEUCHTEREGELUNG | Austrag Flugstaubmenge 21B001 | Schlacke Schlackenstich
|  | T/H | T/H | T/H | % H2O | t/h | %
Zeitstempel | Durchschnitt | Durchschnitt | Durchschnitt | Durchschnitt | Durchschnitt | Durchschnitt | Durchschnitt
2025-07-03 06:00 | 1 | 45.81299 | 0.6301724 | 2.423293 | 10.18193 | 2.148768 | 17.406
2025-07-03 07:00 | 1 | 50.05308 | 0.6867352 | 2.63682 | 10.3951 | 2.148768 | 13.43
2025-07-03 08:00 | 1 | 50.05331 | 0.7532021 | 2.886086 | 10.11551 | 2.148768 | 13.43
2025-07-03 09:00 | 1 | 50.0519 | 0.6322191 | 2.425529 | 10.98577 | 2.148768 | 5.033333
2025-07-03 10:00 | 1 | 50.05257 | 0.7019716 | 2.691683 | 13.31451 | 2.148768 | 1.98
2025-07-03 11:00 | 1 | 50.05349 | 0.6845113 | 2.62648 | 11.74748 | 2.148768 | 3.4605
2025-07-03 12:00 | 1 | 50.05159 | 0.6159603 | 2.44132 | 10.69916 | 2.148768 | 3.87
2025-07-03 13:00 | 1 | 50.05242 | 0.6988317 | 3.749224 | 10.51217 | 2.148768 | 3.907333
2025-07-03 14:00 | 1 | 48.24967 | 0.5702885 | 3.548972 | 10.70521 | 2.148768 | 4.3645
2025-07-03 15:00 | 1 | 48.06756 | 0.5404062 | 4.041554 | 10.18641 | 2.148768 | 13
2025-07-03 16:00 | 1 | 48.0633 | 0.5337316 | 4.847076 | 10.38977 | 2.148768 | 13.128
2025-07-03 17:00 | 1 | 49.22961 | 0.5251574 | 3.612575 | 10.27249 | 2.148768 | 14.92
2025-07-03 18:00 | 1 | 50.04901 | 0.6304905 | 3.384738 | 11.38788 | 2.148768 | 14.92
2025-07-03 19:00 | 1 | 50.05443 | 0.5609042 | 2.908544 | 11.12382 | 2.148768 | 13.645
2025-07-03 20:00 | 1 | 50.04623 | 0.5881254 | 3.250104 | 11.8185 | 2.148768 | 13.39
2025-07-03 21:00 | 1 | 50.05249 | 0.600273 | 2.72937 | 12.13535 | 2.148768 | 7.134
2025-07-03 22:00 | 1 | 49.10828 | 0.6313332 | 2.461596 | 12.19152 | 2.148768 | 6.116333
2025-07-03 23:00 | 1 | 48.0548 | 0.6731216 | 4.191998 | 10.77821 | 2.148768 | 8.62
2025-07-04 | 1 | 50.05225 | 0.6456244 | 4.963306 | 10.63918 | 2.148768 | 8.582667
2025-07-04 01:00 | 1 | 50.04744 | 0.6611352 | 5.072458 | 10.10861 | 2.148768 | 6.38
2025-07-04 02:00 | 1 | 50.04919 | 0.6289836 | 4.823414 | 10.25916 | 2.148768 | 6.216
2025-07-04 03:00 | 1 | 50.05193 | 0.6162774 | 4.735461 | 9.963903 | 2.148768 | 5.56
2025-07-04 04:00 | 1 | 50.04904 | 0.6494695 | 7.860502 | 9.82103 | 2.148768 | 5.864667
2025-07-04 05:00 | 1 | 50.06537 | 0.5810877 | 5.055527 | 10.14506 | 2.148768 | 14.7