## Tabelle1
| 12C300_5.SMO | 11F111-2.PV | 11F001-1.PV | 11F002_2.IN | 11M101.PV | 21H001_1.PV | ANA_01150_PB
| ANZEIGE REAKTOR IN BETRIEB | MATERIALAUFGABE REAKTOR | FEINKOHLE DOSIERUNG | SOLLWERT FUER FLUGSTAUB | FEUCHTEREGELUNG | Austrag Flugstaubmenge 21B001 | Schlacke Schlackenstich
|  | T/H | T/H | T/H | % H2O | t/h | %
Zeitstempel | Durchschnitt | Durchschnitt | Durchschnitt | Durchschnitt | Durchschnitt | Durchschnitt | Durchschnitt
2025-07-04 06:00 | 1 | 47.10806 | 0.6799458 | 3.50543 | 10.79563 | 2.148768 | 14.88217
2025-07-04 07:00 | 1 | 41.15143 | 0.5787421 | 1.716478 | 12.36899 | 2.148768 | 25.63
2025-07-04 08:00 | 1 | 45.08461 | 0.6875511 | 1.375716 | 11.97595 | 2.148768 | 24.465
2025-07-04 09:00 | 1 | 45.08146 | 0.6607302 | 1.362711 | 11.35248 | 2.148768 | 2.33
2025-07-04 10:00 | 1 | 45.07911 | 0.6678993 | 1.427878 | 11.6892 | 2.148768 | 2.33
2025-07-04 11:00 | 1 | 45.08672 | 0.6308472 | 1.35112 | 11.48847 | 2.148768 | 2.33
2025-07-04 12:00 | 1 | 46.24096 | 0.6486005 | 3.224736 | 10.64075 | 2.148768 | 1.295
2025-07-04 13:00 | 1 | 47.06752 | 0.7042223 | 4.543463 | 10.49374 | 2.148768 | 1.18
2025-07-04 14:00 | 1 | 49.77467 | 0.6007192 | 3.859592 | 10.45113 | 2.148768 | 1.2195
2025-07-04 15:00 | 1 | 50.04964 | 0.6956605 | 3.843347 | 10.49314 | 2.148768 | 1.97
2025-07-04 16:00 | 1 | 50.04451 | 0.7426731 | 3.259442 | 11.23081 | 2.148768 | 1.97
2025-07-04 17:00 | 1 | 50.04445 | 0.671068 | 3.092775 | 11.36905 | 2.148768 | 1.97
2025-07-04 18:00 | 1 | 50.05269 | 0.6298246 | 2.897182 | 11.1726 | 2.148768 | 1.97
2025-07-04 19:00 | 1 | 50.04766 | 0.6147874 | 2.832712 | 10.92387 | 2.148768 | 5.575333
2025-07-04 20:00 | 1 | 50.04714 | 0.6917819 | 3.191441 | 11.8553 | 2.148768 | 6.13
2025-07-04 21:00 | 1 | 50.04853 | 0.6886262 | 3.175045 | 11.71225 | 2.148768 | 5.874
2025-07-04 22:00 | 1 | 50.04839 | 0.6344216 | 2.92588 | 11.23701 | 2.148768 | 5.81
2025-07-04 23:00 | 1 | 50.04861 | 0.7146955 | 3.292908 | 11.41198 | 2.148768 | 6.3705
2025-07-05 | 1 | 50.05011 | 0.6741782 | 3.106376 | 11.25589 | 0.5255874 | 6.279
2025-07-05 01:00 | 1 | 50.04343 | 0.7395755 | 3.407329 | 11.64181 | 0 | 3.98
2025-07-05 02:00 | 1 | 50.0498 | 0.6832163 | 3.252154 | 11.39393 | 0 | 3.9495
2025-07-05 03:00 | 1 | 50.04503 | 0.7155264 | 4.403027 | 10.52695 | 0 | 3.37
2025-07-05 04:00 | 1 | 50.04502 | 0.6185024 | 3.783764 | 10.39967 | 0 | 3.366333
2025-07-05 05:00 | 1 | 50.04396 | 0.7287172 | 4.507628 | 9.507556 | 0 | 3.26