## Tabelle1
| 12C300_5.SMO | 11F111-2.PV | 11F001-1.PV | 11F002_2.IN | 11M101.PV | 21H001_1.PV | ANA_01150_PB
| ANZEIGE REAKTOR IN BETRIEB | MATERIALAUFGABE REAKTOR | FEINKOHLE DOSIERUNG | SOLLWERT FUER FLUGSTAUB | FEUCHTEREGELUNG | Austrag Flugstaubmenge 21B001 | Schlacke Schlackenstich
|  | T/H | T/H | T/H | % H2O | t/h | %
Zeitstempel | Durchschnitt | Durchschnitt | Durchschnitt | Durchschnitt | Durchschnitt | Durchschnitt | Durchschnitt
2025-07-05 06:00 | 1 | 50.04383 | 0.6719829 | 4.191922 | 10.07736 | 0 | 3.26
2025-07-05 07:00 | 1 | 44.9164 | 0.5736235 | 3.813261 | 10.5475 | 0 | 3.243
2025-07-05 08:00 | 1 | 48.96877 | 0.5573827 | 4.614563 | 10.83342 | 0 | 2.75
2025-07-05 09:00 | 1 | 50.04286 | 0.5475854 | 4.568745 | 10.72279 | 1.126564 | 2.770667
2025-07-05 10:00 | 1 | 49.64862 | 0.6540042 | 5.43711 | 10.73224 | 2.147904 | 3.06
2025-07-05 11:00 | 1 | 50.0451 | 0.5919778 | 4.930316 | 10.46278 | 2.147904 | 3.069833
2025-07-05 12:00 | 1 | 50.04544 | 0.5914652 | 4.929445 | 9.880402 | 2.147904 | 3.65
2025-07-05 13:00 | 1 | 50.04435 | 0.6097543 | 5.055476 | 10.12645 | 2.147904 | 3.65
2025-07-05 14:00 | 1 | 50.04215 | 0.6189102 | 5.138582 | 10.7591 | 2.147904 | 3.65
2025-07-05 15:00 | 1 | 50.04706 | 0.6175382 | 5.13267 | 11.46269 | 2.147904 | 2.931333
2025-07-05 16:00 | 1 | 48.13896 | 0.4543762 | 3.79277 | 9.949397 | 2.147904 | 2.88
2025-07-05 17:00 | 1 | 50.04252 | 0.6166466 | 5.126422 | 11.72315 | 2.147904 | 5.212
2025-07-05 18:00 | 1 | 50.04675 | 0.6325189 | 5.258344 | 11.7849 | 2.147904 | 5.52
2025-07-05 19:00 | 1 | 50.04303 | 0.6685702 | 5.55523 | 10.83116 | 1.603279 | 5.52
2025-07-05 20:00 | 1 | 50.04318 | 0.6733145 | 5.617031 | 11.94004 | 0 | 4.670667
2025-07-05 21:00 | 1 | 50.05138 | 0.5969261 | 4.597849 | 10.05756 | 0 | 4.48
2025-07-05 22:00 | 1 | 50.04327 | 0.674445 | 3.934265 | 10.79082 | 0 | 4.48
2025-07-05 23:00 | 1 | 50.04883 | 0.6467663 | 3.76079 | 10.92395 | 0 | 3.929
2025-07-06 | 1 | 50.04749 | 0.5822479 | 3.478489 | 10.67106 | 0 | 3.9
2025-07-06 01:00 | 1 | 50.04601 | 0.6753044 | 4.485936 | 10.77009 | 0 | 3.648667
2025-07-06 02:00 | 1 | 50.04817 | 0.6592826 | 4.458778 | 11.0243 | 0 | 3.64
2025-07-06 03:00 | 1 | 49.51965 | 0.6063882 | 4.536018 | 11.09808 | 0 | 2.853333
2025-07-06 04:00 | 1 | 50.04725 | 0.6119343 | 4.760141 | 10.77903 | 0 | 2.874667
2025-07-06 05:00 | 1 | 50.00295 | 0.6345957 | 5.266266 | 10.3084 | 0 | 3.88