## Tabelle1
| 12C300_5.SMO | 11F111-2.PV | 11F001-1.PV | 11F002_2.IN | 11M101.PV | 21H001_1.PV | ANA_01150_PB
| ANZEIGE REAKTOR IN BETRIEB | MATERIALAUFGABE REAKTOR | FEINKOHLE DOSIERUNG | SOLLWERT FUER FLUGSTAUB | FEUCHTEREGELUNG | Austrag Flugstaubmenge 21B001 | Schlacke Schlackenstich
|  | T/H | T/H | T/H | % H2O | t/h | %
Zeitstempel | Durchschnitt | Durchschnitt | Durchschnitt | Durchschnitt | Durchschnitt | Durchschnitt | Durchschnitt
2025-07-06 06:00 | 1 | 49.26087 | 0.562453 | 4.65476 | 10.24483 | 0 | 3.864
2025-07-06 07:00 | 1 | 41.97096 | 0.5190594 | 4.297549 | 10.33019 | 0 | 3.56
2025-07-06 08:00 | 1 | 50.04505 | 0.628273 | 5.222645 | 11.14302 | 0 | 3.503
2025-07-06 09:00 | 1 | 50.04468 | 0.5870736 | 4.87562 | 11.24276 | 0 | 2.99
2025-07-06 10:00 | 1 | 50.04846 | 0.6267192 | 5.193994 | 10.54576 | 0 | 2.99
2025-07-06 11:00 | 1 | 50.04452 | 0.6222434 | 5.172219 | 10.42116 | 0 | 5.848333
2025-07-06 12:00 | 1 | 50.04283 | 0.5759445 | 4.783702 | 10.83517 | 0 | 6.314333
2025-07-06 13:00 | 1 | 50.04687 | 0.6240328 | 5.217843 | 10.97748 | 0 | 3.25
2025-07-06 14:00 | 1 | 50.04295 | 0.5850893 | 4.858885 | 11.13809 | 0 | 3.25
2025-07-06 15:00 | 1 | 50.04562 | 0.5868108 | 4.890812 | 10.11505 | 0 | 5.348833
2025-07-06 16:00 | 1 | 50.0483 | 0.6291018 | 5.241457 | 10.26026 | 0 | 5.82
2025-07-06 17:00 | 1 | 50.04708 | 0.6312535 | 5.242381 | 10.3251 | 0 | 7.516
2025-07-06 18:00 | 1 | 50.04546 | 0.610284 | 5.066754 | 10.36043 | 0 | 7.94
2025-07-06 19:00 | 1 | 50.04585 | 0.5554326 | 4.616885 | 10.25579 | 0 | 4.881833
2025-07-06 20:00 | 1 | 50.04517 | 0.5707607 | 4.728878 | 10.09564 | 0 | 4.83
2025-07-06 21:00 | 1 | 50.04039 | 0.6301509 | 5.105113 | 10.95306 | 0 | 3.14
2025-07-06 22:00 | 1 | 50.04712 | 0.5862171 | 3.966889 | 10.58054 | 0 | 3.152667
2025-07-06 23:00 | 1 | 50.04061 | 0.5843424 | 4.85823 | 11.14959 | 0 | 3.52
2025-07-07 | 1 | 50.04386 | 0.6109128 | 5.080759 | 10.72949 | 0 | 3.52
2025-07-07 01:00 | 1 | 50.03882 | 0.6145608 | 5.106872 | 10.62336 | 0 | 4.834
2025-07-07 02:00 | 1 | 50.04138 | 0.6098736 | 5.079368 | 10.93855 | 0 | 4.98
2025-07-07 03:00 | 1 | 50.04242 | 0.6076399 | 5.043604 | 10.78609 | 0 | 3.054
2025-07-07 04:00 | 1 | 45.96731 | 0.5276685 | 4.408082 | 10.51444 | 0 | 2.84
2025-07-07 05:00 | 1 | 49.15754 | 0.5677641 | 5.216685 | 9.257815 | 0 | 4.3615