## Tabelle1
| 12C300_5.SMO | 11F111-2.PV | 11F001-1.PV | 11F002_2.IN | 11M101.PV | 21H001_1.PV | ANA_01150_PB
| ANZEIGE REAKTOR IN BETRIEB | MATERIALAUFGABE REAKTOR | FEINKOHLE DOSIERUNG | SOLLWERT FUER FLUGSTAUB | FEUCHTEREGELUNG | Austrag Flugstaubmenge 21B001 | Schlacke Schlackenstich
|  | T/H | T/H | T/H | % H2O | t/h | %
Zeitstempel | Durchschnitt | Durchschnitt | Durchschnitt | Durchschnitt | Durchschnitt | Durchschnitt | Durchschnitt
2025-07-07 06:00 | 1 | 50.03984 | 0.6437566 | 4.572761 | 9.807549 | 0 | 4.518
2025-07-07 07:00 | 1 | 39.55419 | 0.4952974 | 3.296196 | 10.18116 | 0 | 3.51
2025-07-07 08:00 | 1 | 49.55246 | 0.6368191 | 4.244608 | 10.56301 | 0 | 3.3975
2025-07-07 09:00 | 1 | 50.04013 | 0.5506124 | 3.851082 | 10.36896 | 0 | 2.76
2025-07-07 10:00 | 1 | 50.04534 | 0.5630169 | 4.097351 | 10.26504 | 0 | 2.763
2025-07-07 11:00 | 1 | 49.87662 | 0.6181296 | 4.492472 | 10.58794 | 0 | 2.82
2025-07-07 12:00 | 1 | 45.07458 | 0.4920128 | 3.79314 | 10.19871 | 0 | 2.831667
2025-07-07 13:00 | 1 | 45.0696 | 0.5107597 | 4.646979 | 10.7253 | 0 | 2.96
2025-07-07 14:00 | 1 | 45.07156 | 0.5057626 | 4.573265 | 10.33253 | 0 | 2.96
2025-07-07 15:00 | 1 | 46.56425 | 0.5250653 | 4.767842 | 10.22364 | 1.601971 | 2.973333
2025-07-07 16:00 | 1 | 50.04521 | 0.5752147 | 5.22516 | 10.69035 | 2.153628 | 3.12
2025-07-07 17:00 | 1 | 50.03762 | 0.523206 | 4.729798 | 10.95549 | 2.153628 | 3.12
2025-07-07 18:00 | 1 | 50.04185 | 0.5585883 | 4.56548 | 11.31903 | 2.153628 | 5.211
2025-07-07 19:00 | 1 | 50.04208 | 0.5646431 | 3.483934 | 11.61883 | 2.153628 | 5.58
2025-07-07 20:00 | 1 | 50.04343 | 0.6038693 | 3.12112 | 11.5295 | 2.016641 | 5.453
2025-07-07 21:00 | 1 | 50.04168 | 0.6211273 | 2.583867 | 10.85735 | 2.094014 | 3.04
2025-07-07 22:00 | 1 | 50.0435 | 0.6138463 | 2.555328 | 10.93418 | 2.155788 | 3.015667
2025-07-07 23:00 | 1 | 50.04045 | 0.6490876 | 2.706265 | 10.96075 | 2.155788 | 2.31
2025-07-08 | 1 | 50.03801 | 0.6383401 | 2.661024 | 10.89464 | 2.155788 | 2.31
2025-07-08 01:00 | 1 | 50.04236 | 0.5780255 | 3.599843 | 11.24466 | 2.155788 | 2.8475
2025-07-08 02:00 | 1 | 50.04098 | 0.5708593 | 3.801991 | 10.66296 | 2.155788 | 3.06
2025-07-08 03:00 | 1 | 50.03845 | 0.5679495 | 3.350085 | 10.64508 | 2.155788 | 14.04417
2025-07-08 04:00 | 1 | 50.03977 | 0.587493 | 3.416775 | 10.32461 | 2.155788 | 16.51
2025-07-08 05:00 | 1 | 50.0614 | 0.5884946 | 3.446477 | 9.580507 | 2.155788 | 8.9765