## Tabelle1
| 12C300_5.SMO | 11F111-2.PV | 11F001-1.PV | 11F002_2.IN | 11M101.PV | 21H001_1.PV | ANA_01150_PB
| ANZEIGE REAKTOR IN BETRIEB | MATERIALAUFGABE REAKTOR | FEINKOHLE DOSIERUNG | SOLLWERT FUER FLUGSTAUB | FEUCHTEREGELUNG | Austrag Flugstaubmenge 21B001 | Schlacke Schlackenstich
|  | T/H | T/H | T/H | % H2O | t/h | %
Zeitstempel | Durchschnitt | Durchschnitt | Durchschnitt | Durchschnitt | Durchschnitt | Durchschnitt | Durchschnitt
2025-07-08 06:00 | 1 | 50.03887 | 0.6393023 | 2.743696 | 9.187092 | 2.155788 | 8.58
2025-07-08 07:00 | 1 | 38.94329 | 0.5160608 | 2.14957 | 10.08768 | 2.155788 | 4.512
2025-07-08 08:00 | 1 | 49.71796 | 0.5617198 | 2.679128 | 10.10265 | 2.155788 | 4.06
2025-07-08 09:00 | 1 | 50.03672 | 0.585819 | 3.416333 | 10.12355 | 2.155788 | 2.5475
2025-07-08 10:00 | 1 | 50.03767 | 0.6554409 | 3.82477 | 10.14338 | 2.155788 | 2.41
2025-07-08 11:00 | 1 | 50.03631 | 0.604338 | 3.529928 | 10.07684 | 2.155788 | 3.004
2025-07-08 12:00 | 1 | 50.03997 | 0.566816 | 3.305196 | 9.745044 | 2.155788 | 3.22
2025-07-08 13:00 | 1 | 50.03532 | 0.6072749 | 3.546234 | 9.645591 | 2.155788 | 5.18
2025-07-08 14:00 | 1 | 50.03641 | 0.6278892 | 3.655148 | 10.1917 | 2.155788 | 5.32
2025-07-08 15:00 | 1 | 50.03668 | 0.6094351 | 3.507002 | 10.89631 | 2.155788 | 2.450833
2025-07-08 16:00 | 1 | 50.03827 | 0.6085875 | 2.529298 | 10.79626 | 2.155788 | 2.25
2025-07-08 17:00 | 1 | 50.03604 | 0.6412361 | 2.665241 | 10.86222 | 2.155788 | 2.79
2025-07-08 18:00 | 1 | 50.03863 | 0.6232386 | 3.343107 | 10.18797 | 2.155788 | 2.839167
2025-07-08 19:00 | 1 | 50.03759 | 0.6119104 | 3.197678 | 9.334933 | 2.155788 | 3.38
2025-07-08 20:00 | 1 | 50.03963 | 0.6384996 | 2.755818 | 9.57843 | 2.155788 | 3.4195
2025-07-08 21:00 | 1 | 50.03613 | 0.6342053 | 3.6949 | 9.379088 | 2.155788 | 4.17
2025-07-08 22:00 | 1 | 50.03647 | 0.5769438 | 3.363155 | 10.18504 | 2.155788 | 4.17
2025-07-08 23:00 | 1 | 50.03842 | 0.6150068 | 2.689885 | 11.3146 | 2.155788 | 2.897
2025-07-09 | 1 | 50.03592 | 0.6628774 | 2.759085 | 10.71774 | 2.155788 | 2.83
2025-07-09 01:00 | 1 | 50.03182 | 0.6568633 | 2.736313 | 10.27007 | 2.155788 | 4.351
2025-07-09 02:00 | 1 | 50.03769 | 0.5912036 | 2.469303 | 10.3183 | 2.155788 | 4.419167
2025-07-09 03:00 | 1 | 50.03396 | 0.6021026 | 2.508702 | 10.99433 | 2.155788 | 3.31
2025-07-09 04:00 | 1 | 50.03517 | 0.6897826 | 2.872074 | 11.71603 | 2.155788 | 3.31
2025-07-09 05:00 | 1 | 49.95301 | 0.6104466 | 2.558879 | 11.22457 | 2.155788 | 2.933