## Tabelle1
| 12C300_5.SMO | 11F111-2.PV | 11F001-1.PV | 11F002_2.IN | 11M101.PV | 21H001_1.PV | ANA_01150_PB
| ANZEIGE REAKTOR IN BETRIEB | MATERIALAUFGABE REAKTOR | FEINKOHLE DOSIERUNG | SOLLWERT FUER FLUGSTAUB | FEUCHTEREGELUNG | Austrag Flugstaubmenge 21B001 | Schlacke Schlackenstich
|  | T/H | T/H | T/H | % H2O | t/h | %
Zeitstempel | Durchschnitt | Durchschnitt | Durchschnitt | Durchschnitt | Durchschnitt | Durchschnitt | Durchschnitt
2025-07-09 06:00 | 1 | 50.03541 | 0.6846002 | 3.203821 | 11.24195 | 2.155788 | 2.92
2025-07-09 07:00 | 1 | 46.46237 | 0.5579377 | 2.786487 | 10.21441 | 0.2088312 | 3.1005
2025-07-09 08:00 | 1 | 50.03858 | 0.6043543 | 3.386494 | 11.43667 | 1.378584 | 3.11
2025-07-09 09:00 | 1 | 50.03256 | 0.6306196 | 3.679436 | 10.30207 | 2.15676 | 4.474
2025-07-09 10:00 | 1 | 50.03715 | 0.6150085 | 3.581523 | 10.27699 | 1.25102 | 4.97
2025-07-09 11:00 | 1 | 50.03475 | 0.6024926 | 3.511614 | 9.915023 | 1.055478 | 6.706
2025-07-09 12:00 | 1 | 50.03545 | 0.6234906 | 3.637639 | 9.888361 | 2.159676 | 7.45
2025-07-09 13:00 | 1 | 50.03297 | 0.6313351 | 3.748288 | 10.67023 | 2.159676 | 4.108333
2025-07-09 14:00 | 1 | 50.03334 | 0.6232709 | 4.138164 | 10.7094 | 2.159676 | 3.44
2025-07-09 15:00 | 1 | 50.04128 | 0.6101548 | 4.068844 | 9.943621 | 2.159676 | 2.8925
2025-07-09 16:00 | 1 | 50.0343 | 0.6077268 | 3.205651 | 9.959334 | 2.159676 | 2.71
2025-07-09 17:00 | 1 | 50.03421 | 0.5971249 | 2.485929 | 10.42537 | 2.159676 | 3.102
2025-07-09 18:00 | 1 | 50.0378 | 0.6092705 | 2.53045 | 10.36619 | 2.159676 | 3.19
2025-07-09 19:00 | 1 | 50.0362 | 0.6267137 | 2.614233 | 11.09308 | 2.159676 | 2.8415
2025-07-09 20:00 | 1 | 50.03721 | 0.6109213 | 2.54873 | 10.58114 | 2.159676 | 2.78
2025-07-09 21:00 | 1 | 50.03601 | 0.5893908 | 3.47244 | 9.986885 | 2.159676 | 2.9275
2025-07-09 22:00 | 1 | 50.03409 | 0.5661256 | 4.112758 | 9.942272 | 2.159676 | 2.93
2025-07-09 23:00 | 1 | 50.03874 | 0.6196144 | 3.884712 | 10.12799 | 2.159676 | 2.918333
2025-07-10 | 1 | 50.03916 | 0.6119381 | 2.848916 | 10.17295 | 2.159676 | 2.23
2025-07-10 01:00 | 1 | 50.03282 | 0.6053473 | 2.516164 | 10.51534 | 2.159676 | 2.918
2025-07-10 02:00 | 1 | 50.03041 | 0.6290425 | 3.394738 | 11.18945 | 2.159676 | 4.81
2025-07-10 03:00 | 1 | 50.03639 | 0.6234614 | 3.023889 | 11.38956 | 2.159676 | 4.81
2025-07-10 04:00 | 1 | 50.03607 | 0.6021439 | 2.509519 | 11.03563 | 2.159676 | 3.667667
2025-07-10 05:00 | 1 | 50.01352 | 0.6127517 | 2.560886 | 10.14641 | 2.159676 | 3.32