## Tabelle1
| 12C300_5.SMO | 11F111-2.PV | 11F001-1.PV | 11F002_2.IN | 11M101.PV | 21H001_1.PV | ANA_01150_PB
| ANZEIGE REAKTOR IN BETRIEB | MATERIALAUFGABE REAKTOR | FEINKOHLE DOSIERUNG | SOLLWERT FUER FLUGSTAUB | FEUCHTEREGELUNG | Austrag Flugstaubmenge 21B001 | Schlacke Schlackenstich
|  | T/H | T/H | T/H | % H2O | t/h | %
Zeitstempel | Durchschnitt | Durchschnitt | Durchschnitt | Durchschnitt | Durchschnitt | Durchschnitt | Durchschnitt
2025-07-10 06:00 | 1 | 47.94718 | 0.5523712 | 2.302506 | 13.70549 | 2.159676 | 3.32
2025-07-10 07:00 | 1 | 49.53052 | 0.626404 | 2.606535 | 14.91946 | 2.159676 | 4.4075
2025-07-10 08:00 | 1 | 50.03691 | 0.6330247 | 2.637341 | 15.13004 | 2.159676 | 5.554333
2025-07-10 09:00 | 1 | 50.02997 | 0.5690866 | 2.638644 | 14.16858 | 2.159676 | 8.39
2025-07-10 10:00 | 1 | 50.03771 | 0.5857327 | 3.420468 | 11.81585 | 2.159676 | 8.39
2025-07-10 11:00 | 1 | 50.03213 | 0.6028846 | 3.736305 | 9.337067 | 1.816244 | 6.934
2025-07-10 12:00 | 1 | 50.03628 | 0.5954395 | 3.963624 | 9.44464 | 0 | 6.31
2025-07-10 13:00 | 1 | 50.03428 | 0.5657211 | 3.769376 | 9.586557 | 2.07897 | 4.048
2025-07-10 14:00 | 1 | 48.74488 | 0.5444768 | 4.592486 | 11.1293 | 2.156328 | 3.7
2025-07-10 15:00 | 1 | 49.65015 | 0.6063356 | 4.706808 | 10.13135 | 2.156328 | 4.698167
2025-07-10 16:00 | 1 | 50.0364 | 0.588624 | 3.139354 | 9.793775 | 2.156328 | 4.926
2025-07-10 17:00 | 1 | 50.03462 | 0.6171235 | 2.571464 | 9.797972 | 2.156328 | 6.27
2025-07-10 18:00 | 1 | 50.03714 | 0.6689202 | 2.242577 | 10.38606 | 1.088545 | 5.9
2025-07-10 19:00 | 1 | 50.03473 | 0.6013584 | 2.000901 | 11.15704 | 1.221674 | 2.57
2025-07-10 20:00 | 1 | 50.04429 | 0.5677155 | 2.253044 | 10.92627 | 2.156328 | 2.652
2025-07-10 21:00 | 1 | 50.03449 | 0.633921 | 3.690961 | 10.27572 | 2.156328 | 3.39
2025-07-10 22:00 | 1 | 50.02269 | 0.6055169 | 2.675951 | 9.957567 | 2.156328 | 3.39
2025-07-10 23:00 | 1 | 50.03976 | 0.6212922 | 3.600348 | 10.18272 | 2.156328 | 3.231667
2025-07-11 | 1 | 50.03987 | 0.5679437 | 3.31784 | 10.19701 | 2.156328 | 3.2
2025-07-11 01:00 | 1 | 50.03918 | 0.5790247 | 3.36808 | 10.16104 | 2.156328 | 2.291333
2025-07-11 02:00 | 1 | 50.04017 | 0.5905805 | 3.313932 | 10.42794 | 2.156328 | 2.302667
2025-07-11 03:00 | 1 | 50.03793 | 0.5884472 | 2.455071 | 10.34519 | 2.156328 | 3.54
2025-07-11 04:00 | 1 | 50.04209 | 0.6211135 | 3.037054 | 10.03261 | 2.156328 | 3.633833
2025-07-11 05:00 | 1 | 50.03245 | 0.6478401 | 3.669781 | 9.792273 | 2.156328 | 9.17