## Tabelle1
| 12C300_5.SMO | 11F111-2.PV | 11F001-1.PV | 11F002_2.IN | 11M101.PV | 21H001_1.PV | ANA_01150_PB
| ANZEIGE REAKTOR IN BETRIEB | MATERIALAUFGABE REAKTOR | FEINKOHLE DOSIERUNG | SOLLWERT FUER FLUGSTAUB | FEUCHTEREGELUNG | Austrag Flugstaubmenge 21B001 | Schlacke Schlackenstich
|  | T/H | T/H | T/H | % H2O | t/h | %
Zeitstempel | Durchschnitt | Durchschnitt | Durchschnitt | Durchschnitt | Durchschnitt | Durchschnitt | Durchschnitt
2025-07-11 06:00 | 1 | 46.51497 | 0.5666245 | 2.643167 | 11.10702 | 2.156328 | 9.17
2025-07-11 07:00 | 1 | 48.44276 | 0.5958878 | 1.985986 | 10.49945 | 2.156328 | 3.672667
2025-07-11 08:00 | 1 | 49.96054 | 0.6061298 | 2.016272 | 10.58864 | 2.156328 | 3.214
2025-07-11 09:00 | 1 | 48.72278 | 0.5761353 | 2.073851 | 10.13213 | 2.156328 | 2.92
2025-07-11 10:00 | 1 | 50.03615 | 0.6439081 | 3.75143 | 10.02292 | 2.156328 | 2.92
2025-07-11 11:00 | 1 | 50.03657 | 0.5990504 | 3.485769 | 11.07025 | 1.0271 | 2.576
2025-07-11 12:00 | 1 | 50.03814 | 0.6308179 | 3.679682 | 10.94825 | 2.14974 | 2.49
2025-07-11 13:00 | 1 | 50.03823 | 0.6028542 | 3.487621 | 11.00775 | 2.14974 | 2.7555
2025-07-11 14:00 | 1 | 50.03913 | 0.6488439 | 3.227241 | 10.85194 | 2.14974 | 2.826667
2025-07-11 15:00 | 1 | 50.03885 | 0.6533856 | 3.75729 | 10.22474 | 2.14974 | 3.76
2025-07-11 16:00 | 1 | 50.03612 | 0.5909719 | 3.505738 | 10.63716 | 2.14974 | 3.76
2025-07-11 17:00 | 1 | 50.03715 | 0.5900477 | 3.928142 | 11.0851 | 2.14974 | 2.4425
2025-07-11 18:00 | 1 | 50.04096 | 0.6099281 | 4.05096 | 11.27116 | 2.14974 | 2.21
2025-07-11 19:00 | 1 | 48.49804 | 0.552322 | 3.669448 | 11.44356 | 2.14974 | 4.125333
2025-07-11 20:00 | 1 | 50.0424 | 0.605651 | 4.0373 | 10.5966 | 1.924105 | 4.42
2025-07-11 21:00 | 1 | 50.03661 | 0.6069475 | 4.041298 | 9.500156 | 1.477663 | 7.012833
2025-07-11 22:00 | 1 | 50.0407 | 0.5768264 | 3.290342 | 10.32766 | 2.148444 | 7.73
2025-07-11 23:00 | 1 | 50.03654 | 0.6500695 | 2.159985 | 11.12709 | 2.148444 | 3.815833
2025-07-12 | 1 | 50.04023 | 0.6356532 | 2.115677 | 10.67343 | 2.148444 | 3.556
2025-07-12 01:00 | 1 | 50.03627 | 0.7031959 | 2.336103 | 11.10416 | 2.148444 | 3.94
2025-07-12 02:00 | 1 | 50.03978 | 0.5576612 | 2.407788 | 11.23693 | 2.148444 | 3.778667
2025-07-12 03:00 | 1 | 50.03732 | 0.6343416 | 3.692716 | 11.25214 | 2.148444 | 2.73
2025-07-12 04:00 | 1 | 50.03876 | 0.6036946 | 3.520109 | 10.65572 | 2.148444 | 2.738333
2025-07-12 05:00 | 1 | 50.04576 | 0.553263 | 3.21754 | 10.62567 | 2.148444 | 2.98