## Tabelle1
| 12C300_5.SMO | 11F111-2.PV | 11F001-1.PV | 11F002_2.IN | 11M101.PV | 21H001_1.PV | ANA_01150_PB
| ANZEIGE REAKTOR IN BETRIEB | MATERIALAUFGABE REAKTOR | FEINKOHLE DOSIERUNG | SOLLWERT FUER FLUGSTAUB | FEUCHTEREGELUNG | Austrag Flugstaubmenge 21B001 | Schlacke Schlackenstich
|  | T/H | T/H | T/H | % H2O | t/h | %
Zeitstempel | Durchschnitt | Durchschnitt | Durchschnitt | Durchschnitt | Durchschnitt | Durchschnitt | Durchschnitt
2025-07-12 06:00 | 1 | 49.3737 | 0.6447414 | 3.754137 | 10.91437 | 2.148444 | 2.98
2025-07-12 07:00 | 1 | 47.29349 | 0.5604092 | 3.273774 | 10.53521 | 2.148444 | 4.4905
2025-07-12 08:00 | 1 | 50.03816 | 0.6980319 | 2.926918 | 11.2036 | 2.148444 | 4.69
2025-07-12 09:00 | 1 | 50.03669 | 0.5803296 | 2.415757 | 10.83763 | 2.148444 | 4.4265
2025-07-12 10:00 | 1 | 50.03585 | 0.5916719 | 2.032005 | 11.18693 | 2.148444 | 4.38
2025-07-12 11:00 | 1 | 50.03804 | 0.6253369 | 2.085193 | 11.99205 | 2.148444 | 3.6865
2025-07-12 12:00 | 1 | 50.03742 | 0.6310934 | 2.108259 | 12.72364 | 2.148444 | 3.65
2025-07-12 13:00 | 1 | 49.57509 | 0.5439263 | 2.444013 | 12.01806 | 2.148444 | 2.501667
2025-07-12 14:00 | 1 | 49.6846 | 0.6447952 | 2.895358 | 11.94007 | 2.148444 | 2.35
2025-07-12 15:00 | 1 | 50.0399 | 0.6647901 | 2.769451 | 12.78425 | 2.148444 | 4.465
2025-07-12 16:00 | 1 | 50.03952 | 0.6300761 | 2.624274 | 11.21099 | 2.148444 | 4.7
2025-07-12 17:00 | 1 | 44.6112 | 0.5435522 | 2.304002 | 10.80788 | 1.262539 | 4.621167
2025-07-12 18:00 | 0.3051125 | 9.356484 | 0.00159493 | 0 | 6.404362 | 0 | 4.333333
2025-07-12 19:00 | 0.2676792 | 3.046958 | 0.08892986 | 0.534411 | 6.810219 | 0 | 3.05
2025-07-12 20:00 | 1 | 36.51847 | 0.4818637 | 2.414339 | 9.52496 | 0.741148 | 3.05
2025-07-12 21:00 | 1 | 49.54243 | 0.6044597 | 3.683705 | 10.85602 | 2.153446 | 3.05
2025-07-12 22:00 | 1 | 50.03618 | 0.6218337 | 5.171609 | 10.6283 | 2.159028 | 2.967333
2025-07-12 23:00 | 1 | 50.04267 | 0.5827125 | 3.930708 | 10.63884 | 2.057922 | 1.81
2025-07-13 | 1 | 50.04332 | 0.6152104 | 2.563751 | 10.32098 | 2.14812 | 2.053833
2025-07-13 01:00 | 1 | 50.03873 | 0.6422715 | 2.674632 | 10.40405 | 2.14812 | 3.9
2025-07-13 02:00 | 1 | 50.0407 | 0.5893508 | 2.452342 | 10.47607 | 2.14812 | 3.9
2025-07-13 03:00 | 1 | 50.04032 | 0.624631 | 3.625851 | 10.72158 | 2.14812 | 1.61
2025-07-13 04:00 | 1 | 50.04155 | 0.5968835 | 4.980909 | 10.45789 | 2.14812 | 1.664167
2025-07-13 05:00 | 1 | 49.99436 | 0.5585876 | 3.828628 | 9.407766 | 2.14812 | 1.86