## Tabelle1
| 12C300_5.SMO | 11F111-2.PV | 11F001-1.PV | 11F002_2.IN | 11M101.PV | 21H001_1.PV | ANA_01150_PB
| ANZEIGE REAKTOR IN BETRIEB | MATERIALAUFGABE REAKTOR | FEINKOHLE DOSIERUNG | SOLLWERT FUER FLUGSTAUB | FEUCHTEREGELUNG | Austrag Flugstaubmenge 21B001 | Schlacke Schlackenstich
|  | T/H | T/H | T/H | % H2O | t/h | %
Zeitstempel | Durchschnitt | Durchschnitt | Durchschnitt | Durchschnitt | Durchschnitt | Durchschnitt | Durchschnitt
2025-07-16 06:00 | 1 | 47.9455 | 0.5685765 | 4.723255 | 11.53415 | 1.813425 | 7.51
2025-07-16 07:00 | 1 | 35.97977 | 0.4361819 | 2.340546 | 10.35778 | 1.549265 | 10.756
2025-07-16 08:00 | 1 | 46.05292 | 0.5602224 | 2.332566 | 10.93451 | 1.151929 | 12.92
2025-07-16 09:00 | 1 | 50.04228 | 0.5972046 | 2.495494 | 10.96023 | 0 | 4.385833
2025-07-16 10:00 | 1 | 50.04175 | 0.5491939 | 2.288397 | 11.69104 | 1.771781 | 3.516667
2025-07-16 11:00 | 1 | 50.04079 | 0.6251709 | 2.601662 | 11.05008 | 2.146608 | 2.49
2025-07-16 12:00 | 1 | 50.04242 | 0.6114639 | 2.544761 | 10.44055 | 2.146608 | 2.49
2025-07-16 13:00 | 1 | 50.0379 | 0.6133483 | 2.553642 | 10.8122 | 2.146608 | 2.536667
2025-07-16 14:00 | 1 | 49.51892 | 0.6185304 | 2.571182 | 10.32502 | 2.094409 | 2.5825
2025-07-16 15:00 | 1 | 50.03121 | 0.634512 | 3.094935 | 10.16366 | 2.157084 | 2.83
2025-07-16 16:00 | 1 | 43.95525 | 0.5687256 | 2.836002 | 10.58437 | 2.157084 | 2.7945
2025-07-16 17:00 | 1 | 50.04374 | 0.570238 | 2.961385 | 10.3435 | 2.157084 | 2.12
2025-07-16 18:00 | 1 | 50.03846 | 0.5947825 | 3.468796 | 10.77014 | 2.157084 | 2.084
2025-07-16 19:00 | 1 | 50.04231 | 0.5826189 | 3.385077 | 12.24059 | 2.157084 | 1.76
2025-07-16 20:00 | 1 | 50.04113 | 0.594185 | 3.44886 | 11.73047 | 2.157084 | 1.998
2025-07-16 21:00 | 1 | 50.04033 | 0.5845783 | 3.400105 | 11.26277 | 2.157084 | 3.8
2025-07-16 22:00 | 1 | 50.04188 | 0.5831503 | 3.39414 | 11.60244 | 2.157084 | 3.8
2025-07-16 23:00 | 1 | 43.64391 | 0.5773785 | 3.350884 | 11.54963 | 2.157084 | 6.416
2025-07-17 | 1 | 49.42528 | 0.5613378 | 3.266321 | 12.06578 | 2.157084 | 7.07
2025-07-17 01:00 | 1 | 50.03777 | 0.6056916 | 3.536132 | 11.82368 | 2.157084 | 4.532
2025-07-17 02:00 | 1 | 50.04096 | 0.5252952 | 2.632469 | 11.35841 | 2.157084 | 3.83
2025-07-17 03:00 | 1 | 50.03818 | 0.6515744 | 2.715848 | 11.81357 | 2.157084 | 4.464667
2025-07-17 04:00 | 1 | 50.03954 | 0.627332 | 2.611018 | 10.58821 | 2.157084 | 4.9825
2025-07-17 05:00 | 1 | 50.03214 | 0.6725583 | 2.81589 | 10.55276 | 2.157084 | 2.77