## Tabelle1
| 12C300_5.SMO | 11F111-2.PV | 11F001-1.PV | 11F002_2.IN | 11M101.PV | 21H001_1.PV | ANA_01150_PB
| ANZEIGE REAKTOR IN BETRIEB | MATERIALAUFGABE REAKTOR | FEINKOHLE DOSIERUNG | SOLLWERT FUER FLUGSTAUB | FEUCHTEREGELUNG | Austrag Flugstaubmenge 21B001 | Schlacke Schlackenstich
|  | T/H | T/H | T/H | % H2O | t/h | %
Zeitstempel | Durchschnitt | Durchschnitt | Durchschnitt | Durchschnitt | Durchschnitt | Durchschnitt | Durchschnitt
2025-07-18 06:00 | 1 | 50.04084 | 0.6474019 | 3.776086 | 12.20392 | 2.157084 | 5.53
2025-07-18 07:00 | 1 | 43.21766 | 0.4997826 | 2.914094 | 11.3801 | 2.157084 | 4.189
2025-07-18 08:00 | 1 | 50.03686 | 0.6194129 | 3.6125 | 10.79742 | 2.157084 | 5.9965
2025-07-18 09:00 | 1 | 49.44978 | 0.5414121 | 3.144605 | 11.30654 | 2.157084 | 7.05
2025-07-18 10:00 | 1 | 48.04777 | 0.607545 | 4.325563 | 11.53266 | 2.157084 | 7.05
2025-07-18 11:00 | 1 | 48.73915 | 0.5716264 | 4.280088 | 11.87258 | 2.157084 | 6.3125
2025-07-18 12:00 | 1 | 50.04229 | 0.6106703 | 3.063536 | 10.69338 | 2.157084 | 6.312667
2025-07-18 13:00 | 1 | 50.04045 | 0.6297889 | 3.143045 | 9.973731 | 2.157084 | 6.68
2025-07-18 14:00 | 1 | 50.03671 | 0.6374749 | 3.458337 | 10.80457 | 2.157084 | 6.68
2025-07-18 15:00 | 1 | 50.03777 | 0.645321 | 4.940854 | 10.05782 | 2.157084 | 3.41
2025-07-18 16:00 | 1 | 50.04084 | 0.6305475 | 4.84515 | 10.35845 | 2.157084 | 3.4115
2025-07-18 17:00 | 1 | 50.0428 | 0.6261774 | 4.817241 | 10.6903 | 2.157084 | 3.44
2025-07-18 18:00 | 1 | 50.04314 | 0.6241889 | 4.79334 | 10.8063 | 2.157084 | 3.566333
2025-07-18 19:00 | 1 | 50.03932 | 0.6528507 | 5.016681 | 10.1438 | 2.157084 | 7.23
2025-07-18 20:00 | 1 | 50.04304 | 0.6405993 | 4.932647 | 10.06995 | 2.157084 | 7.228667
2025-07-18 21:00 | 1 | 50.03617 | 0.59177 | 4.529607 | 10.15333 | 2.157084 | 7.19
2025-07-18 22:00 | 1 | 50.04691 | 0.614039 | 3.742514 | 10.60913 | 2.157084 | 7.19
2025-07-18 23:00 | 1 | 49.63696 | 0.6632396 | 2.987315 | 11.70006 | 2.157084 | 5.6
2025-07-19 | 1 | 50.04212 | 0.7155475 | 1.641877 | 13.199 | 2.157084 | 5.39
2025-07-19 01:00 | 1 | 50.04174 | 0.7039947 | 1.31882 | 12.80004 | 1.733774 | 4.235
2025-07-19 02:00 | 1 | 50.04188 | 0.6986228 | 1.077856 | 13.47736 | 2.148336 | 3.71
2025-07-19 03:00 | 1 | 50.04056 | 0.702243 | 2.342793 | 11.83078 | 2.148336 | 2.45
2025-07-19 04:00 | 1 | 50.04069 | 0.6717538 | 2.573747 | 10.72421 | 2.148336 | 2.709
2025-07-19 05:00 | 1 | 50.00898 | 0.6487557 | 2.464354 | 12.31301 | 2.148336 | 3.56