## Tabelle1
| 12C300_5.SMO | 11F111-2.PV | 11F001-1.PV | 11F002_2.IN | 11M101.PV | 21H001_1.PV | ANA_01150_PB
| ANZEIGE REAKTOR IN BETRIEB | MATERIALAUFGABE REAKTOR | FEINKOHLE DOSIERUNG | SOLLWERT FUER FLUGSTAUB | FEUCHTEREGELUNG | Austrag Flugstaubmenge 21B001 | Schlacke Schlackenstich
|  | T/H | T/H | T/H | % H2O | t/h | %
Zeitstempel | Durchschnitt | Durchschnitt | Durchschnitt | Durchschnitt | Durchschnitt | Durchschnitt | Durchschnitt
2025-07-20 06:00 | 1 | 49.98637 | 0.68184 | 3.14117 | 10.73901 | 2.147256 | 1.89
2025-07-20 07:00 | 1 | 45.5302 | 0.5880426 | 2.711864 | 11.32072 | 2.147256 | 1.8175
2025-07-20 08:00 | 1 | 50.04411 | 0.6354922 | 2.934429 | 11.53462 | 1.695686 | 1.767333
2025-07-20 09:00 | 1 | 50.04888 | 0.6174941 | 2.849105 | 10.89392 | 2.146068 | 2.56
2025-07-20 10:00 | 1 | 48.39409 | 0.6404485 | 2.953606 | 9.842223 | 2.146068 | 2.6445
2025-07-20 11:00 | 1 | 48.05832 | 0.6971213 | 3.436072 | 9.47773 | 2.146068 | 4.25
2025-07-20 12:00 | 1 | 48.78168 | 0.6241417 | 3.069872 | 9.457027 | 2.146068 | 4.25
2025-07-20 13:00 | 1 | 50.04598 | 0.6203583 | 2.847678 | 9.921717 | 2.146068 | 3.3095
2025-07-20 14:00 | 1 | 48.98943 | 0.6686731 | 3.693129 | 10.48672 | 2.146068 | 3.26
2025-07-20 15:00 | 1 | 50.04497 | 0.6342077 | 3.892182 | 9.998948 | 2.146068 | 2.5255
2025-07-20 16:00 | 1 | 50.04305 | 0.6795682 | 4.929717 | 10.84631 | 2.146068 | 2.307333
2025-07-20 17:00 | 1 | 49.81268 | 0.5967433 | 4.913374 | 9.936178 | 2.146068 | 3.46
2025-07-20 18:00 | 1 | 50.04498 | 0.607297 | 3.454404 | 10.482 | 2.146068 | 3.520167
2025-07-20 19:00 | 1 | 50.04837 | 0.6902555 | 2.116446 | 10.60289 | 1.941655 | 7.07
2025-07-20 20:00 | 1 | 50.04661 | 0.6807678 | 3.002415 | 10.69435 | 1.510159 | 7.010167
2025-07-20 21:00 | 1 | 50.04808 | 0.6103157 | 3.275592 | 10.56698 | 2.152548 | 3.48
2025-07-20 22:00 | 1 | 49.55099 | 0.6171766 | 3.315975 | 10.42833 | 2.152548 | 3.48
2025-07-20 23:00 | 1 | 50.0452 | 0.6432235 | 3.450107 | 9.701798 | 2.152548 | 3.619333
2025-07-21 | 1 | 50.0454 | 0.643046 | 3.450848 | 9.773987 | 2.152548 | 3.676833
2025-07-21 01:00 | 1 | 50.04327 | 0.6289931 | 3.373169 | 10.81049 | 2.152548 | 2.31
2025-07-21 02:00 | 1 | 50.0481 | 0.6298565 | 3.390323 | 10.91218 | 1.943219 | 2.31
2025-07-21 03:00 | 1 | 50.04883 | 0.6597511 | 3.550481 | 10.67789 | 2.159568 | 2.677333
2025-07-21 04:00 | 1 | 50.04696 | 0.666133 | 3.581448 | 10.44117 | 2.159568 | 2.793333
2025-07-21 05:00 | 0.3077169 | 13.84585 | 0.1346357 | 0.6341267 | 10.44633 | 0.6594022 | 3.93