## Tabelle1
| 12C300_5.SMO | 11F111-2.PV | 11F001-1.PV | 11F002_2.IN | 11M101.PV | 21H001_1.PV | ANA_01150_PB
| ANZEIGE REAKTOR IN BETRIEB | MATERIALAUFGABE REAKTOR | FEINKOHLE DOSIERUNG | SOLLWERT FUER FLUGSTAUB | FEUCHTEREGELUNG | Austrag Flugstaubmenge 21B001 | Schlacke Schlackenstich
|  | T/H | T/H | T/H | % H2O | t/h | %
Zeitstempel | Durchschnitt | Durchschnitt | Durchschnitt | Durchschnitt | Durchschnitt | Durchschnitt | Durchschnitt
2025-07-21 06:00 | 0 | 0 | 0.01638011 | 0 | 7.395538 | 0 | 3.93
2025-07-21 07:00 | 0 | 0 | 0.01638011 | 0 | 6.030029 | 0 | 3.93
2025-07-21 08:00 | 0 | 0 | 0.01638011 | 0 | 5.476203 | 0 | 3.93
2025-07-21 09:00 | 0.8988486 | 14.18579 | 0.2187392 | 1.204415 | 7.141871 | 0 | 3.93
2025-07-21 10:00 | 0.007095833 | 0 | 0 | 0 | 6.701222 | 0 | 3.93
2025-07-21 11:00 | 0 | 0 | 0 | 0 | 5.969562 | 0 | 3.93
2025-07-21 12:00 | 0 | 0 | 0 | 0 | 5.67185 | 0 | 3.93
2025-07-21 13:00 | 0.7071092 | 18.3096 | 0.224948 | 1.648723 | 7.090674 | 0 | 3.93
2025-07-21 14:00 | 1 | 35.27539 | 0.4449303 | 3.415166 | 9.165179 | 0.365801 | 3.93
2025-07-21 15:00 | 1 | 39.10828 | 0.514771 | 3.958051 | 9.649599 | 2.15082 | 3.63
2025-07-21 16:00 | 1 | 38.11953 | 0.4840861 | 3.72711 | 10.09089 | 2.15082 | 3.43
2025-07-21 17:00 | 1 | 39.72427 | 0.4698586 | 3.619027 | 9.75767 | 2.15082 | 2.62
2025-07-21 18:00 | 1 | 40.06261 | 0.5530177 | 3.470438 | 10.06722 | 2.15082 | 2.62
2025-07-21 19:00 | 1 | 40.16596 | 0.5135341 | 3.160953 | 9.349934 | 2.15082 | 4.0775
2025-07-21 20:00 | 1 | 40.11556 | 0.5015892 | 3.094997 | 9.706638 | 2.15082 | 4.2145
2025-07-21 21:00 | 1 | 40.11602 | 0.5449749 | 2.653793 | 10.6569 | 2.15082 | 3.16
2025-07-21 22:00 | 1 | 40.11526 | 0.5572496 | 2.670521 | 10.39703 | 2.15082 | 3.16
2025-07-21 23:00 | 1 | 40.11563 | 0.5161055 | 3.690405 | 9.644872 | 2.15082 | 3.16
2025-07-22 | 1 | 40.11411 | 0.515806 | 4.710998 | 9.477394 | 2.15082 | 3.16
2025-07-22 01:00 | 1 | 43.88179 | 0.5313569 | 3.265136 | 9.24796 | 2.15082 | 3.16
2025-07-22 02:00 | 1 | 45.07844 | 0.5999878 | 3.679907 | 9.649734 | 2.15082 | 3.16
2025-07-22 03:00 | 1 | 45.08135 | 0.5722776 | 3.51367 | 9.695704 | 2.15082 | 3.16
2025-07-22 04:00 | 1 | 45.07872 | 0.5711894 | 3.509485 | 9.555313 | 2.15082 | 3.16
2025-07-22 05:00 | 1 | 45.05934 | 0.5789979 | 3.951123 | 9.043915 | 2.15082 | 3.16