## Tabelle1
| 12C300_5.SMO | 11F111-2.PV | 11F001-1.PV | 11F002_2.IN | 11M101.PV | 21H001_1.PV | ANA_01150_PB
| ANZEIGE REAKTOR IN BETRIEB | MATERIALAUFGABE REAKTOR | FEINKOHLE DOSIERUNG | SOLLWERT FUER FLUGSTAUB | FEUCHTEREGELUNG | Austrag Flugstaubmenge 21B001 | Schlacke Schlackenstich
|  | T/H | T/H | T/H | % H2O | t/h | %
Zeitstempel | Durchschnitt | Durchschnitt | Durchschnitt | Durchschnitt | Durchschnitt | Durchschnitt | Durchschnitt
2025-07-23 06:00 | 1 | 50.02534 | 0.6714473 | 2.401723 | 10.03417 | 2.145852 | 3.15
2025-07-23 07:00 | 1 | 39.3649 | 0.6653527 | 2.359356 | 9.833152 | 2.145852 | 2.962
2025-07-23 08:00 | 1 | 49.95655 | 0.6889763 | 2.648126 | 10.39054 | 2.145852 | 2.862333
2025-07-23 09:00 | 1 | 50.0404 | 0.7261791 | 3.623818 | 10.48353 | 2.145852 | 2.78
2025-07-23 10:00 | 1 | 50.04031 | 0.6898773 | 3.444651 | 10.35108 | 2.145852 | 2.78
2025-07-23 11:00 | 1 | 50.04278 | 0.7313587 | 3.644311 | 10.78937 | 2.145852 | 2.185
2025-07-23 12:00 | 1 | 50.04235 | 0.7129986 | 3.561161 | 10.35027 | 2.145852 | 2.08
2025-07-23 13:00 | 1 | 50.03444 | 0.7067376 | 3.518377 | 10.49216 | 2.145852 | 2.08
2025-07-23 14:00 | 1 | 50.05295 | 0.7021391 | 3.506803 | 10.56709 | 2.145852 | 2.08
2025-07-23 15:00 | 1 | 50.04341 | 0.743763 | 3.702368 | 10.435 | 2.145852 | 2.08
2025-07-23 16:00 | 1 | 50.04192 | 0.7638632 | 3.811207 | 11.23034 | 2.145852 | 2.08
2025-07-23 17:00 | 1 | 50.03951 | 0.7106845 | 3.553301 | 10.98222 | 2.145852 | 2.08
2025-07-23 18:00 | 1 | 50.0406 | 0.6962633 | 3.47468 | 12.05874 | 2.145852 | 2.08
2025-07-23 19:00 | 1 | 50.04457 | 0.6957633 | 3.47417 | 11.42203 | 2.145852 | 2.08
2025-07-23 20:00 | 1 | 50.04111 | 0.6997651 | 3.493359 | 11.18205 | 2.145852 | 2.08
2025-07-23 21:00 | 1 | 50.04076 | 0.7168104 | 3.737425 | 10.08337 | 2.145852 | 2.08
2025-07-23 22:00 | 1 | 50.04413 | 0.7451809 | 3.701175 | 9.799818 | 2.145852 | 2.08
2025-07-23 23:00 | 0.8105958 | 40.38022 | 0.5774663 | 2.839329 | 10.72048 | 2.121204 | 2.08
2025-07-24 | 0 | 0 | 0.004324961 | 0 | 6.570799 | 0.1716404 | 2.08
2025-07-24 01:00 | 0 | 0 | 0.004324961 | 0 | 6.564136 | 0 | 2.08
2025-07-24 02:00 | 0 | 0 | 0.004324961 | 0 | 6.575205 | 0 | 2.08
2025-07-24 03:00 | 0 | 0 | 0.004324961 | 0 | 6.608357 | 0 | 2.08
2025-07-24 04:00 | 0.1392372 | 0.5613089 | 0.004324961 | 0 | 6.609519 | 0 | 2.08
2025-07-24 05:00 | 1 | 32.99808 | 0.3695485 | 1.766539 | 8.328179 | 0.2828213 | 2.08