## Tabelle1
| 12C300_5.SMO | 11F111-2.PV | 11F001-1.PV | 11F002_2.IN | 11M101.PV | 21H001_1.PV | ANA_01150_PB
| ANZEIGE REAKTOR IN BETRIEB | MATERIALAUFGABE REAKTOR | FEINKOHLE DOSIERUNG | SOLLWERT FUER FLUGSTAUB | FEUCHTEREGELUNG | Austrag Flugstaubmenge 21B001 | Schlacke Schlackenstich
|  | T/H | T/H | T/H | % H2O | t/h | %
Zeitstempel | Durchschnitt | Durchschnitt | Durchschnitt | Durchschnitt | Durchschnitt | Durchschnitt | Durchschnitt
2025-07-25 06:00 | 1 | 41.97425 | 0.5831258 | 2.252021 | 11.66925 | 2.148552 | 3.2
2025-07-25 07:00 | 1 | 37.22592 | 0.4737356 | 1.837374 | 11.58644 | 2.148552 | 3.2
2025-07-25 08:00 | 1 | 48.2527 | 0.6108194 | 2.349978 | 12.93232 | 2.148552 | 3.2
2025-07-25 09:00 | 1 | 50.03989 | 0.6779118 | 2.598826 | 11.39575 | 2.148552 | 3.2
2025-07-25 10:00 | 1 | 50.04297 | 0.5923214 | 2.282099 | 11.26619 | 0.1415596 | 3.2
2025-07-25 11:00 | 1 | 50.01178 | 0.6889223 | 3.531976 | 10.80826 | 2.145482 | 3.2
2025-07-25 12:00 | 1 | 50.04029 | 0.6114292 | 2.853814 | 10.4951 | 2.146068 | 3.2
2025-07-25 13:00 | 1 | 50.04054 | 0.6734758 | 2.588766 | 10.22111 | 2.146068 | 3.2
2025-07-25 14:00 | 1 | 44.63332 | 0.5819206 | 2.237501 | 10.50164 | 2.069181 | 3.1395
2025-07-25 15:00 | 1 | 50.04369 | 0.6981518 | 3.363502 | 10.63409 | 2.16 | 1.99
2025-07-25 16:00 | 1 | 50.04244 | 0.603194 | 3.232912 | 10.1072 | 2.16 | 1.99
2025-07-25 17:00 | 1 | 50.03854 | 0.6374861 | 3.4293 | 9.955417 | 2.16 | 2.405667
2025-07-25 18:00 | 1 | 50.03949 | 0.6697414 | 3.60666 | 11.56046 | 2.16 | 2.364167
2025-07-25 19:00 | 1 | 50.04665 | 0.5978452 | 3.211854 | 12.60807 | 2.16 | 1.75
2025-07-25 20:00 | 1 | 50.04281 | 0.6417246 | 3.452726 | 11.76966 | 2.16 | 1.891
2025-07-25 21:00 | 1 | 50.03754 | 0.628153 | 3.389431 | 10.63505 | 2.16 | 3.16
2025-07-25 22:00 | 0.5793764 | 25.22868 | 0.3190213 | 1.714966 | 5.962594 | 1.358995 | 3.16
2025-07-25 23:00 | 0 | 0 | 0 | 0 | 3.977191 | 0 | 2.947333
2025-07-26 | 0 | 0 | 0 | 0 | 9.54564 | 0 | 2.72
2025-07-26 01:00 | 0 | 0 | 0 | 0 | 9.18833 | 0 | 2.72
2025-07-26 02:00 | 0 | 0 | 0 | 0 | 15.573 | 0 | 2.72
2025-07-26 03:00 | 0 | 0 | 0 | 0.003506298 | 7.197118 | 0 | 2.72
2025-07-26 04:00 | 0.3886111 | 0 | 0.1554154 | 0.3014509 | 9.205071 | 0 | 2.72
2025-07-26 05:00 | 0 | 0 | 0.001365316 | 0.023271 | 9.823986 | 0 | 2.72