## Tabelle1
| 12C300_5.SMO | 11F111-2.PV | 11F001-1.PV | 11F002_2.IN | 11M101.PV | 21H001_1.PV | ANA_01150_PB
| ANZEIGE REAKTOR IN BETRIEB | MATERIALAUFGABE REAKTOR | FEINKOHLE DOSIERUNG | SOLLWERT FUER FLUGSTAUB | FEUCHTEREGELUNG | Austrag Flugstaubmenge 21B001 | Schlacke Schlackenstich
|  | T/H | T/H | T/H | % H2O | t/h | %
Zeitstempel | Durchschnitt | Durchschnitt | Durchschnitt | Durchschnitt | Durchschnitt | Durchschnitt | Durchschnitt
2025-07-26 06:00 | 0.4372264 | 1.839694 | 0.001365316 | 0.023271 | 9.647318 | 0 | 2.72
2025-07-26 07:00 | 1 | 31.60464 | 0.3906721 | 2.124111 | 8.938765 | 0 | 2.72
2025-07-26 08:00 | 1 | 34.88781 | 0.4123132 | 4.223616 | 9.424786 | 0 | 23.0845
2025-07-26 09:00 | 1 | 36.44257 | 0.3666578 | 5.225048 | 9.605377 | 1.341167 | 34.05
2025-07-26 10:00 | 1 | 40.11032 | 0.4710127 | 5.031521 | 9.940005 | 2.1519 | 34.05
2025-07-26 11:00 | 1 | 42.44747 | 0.4714199 | 5.083123 | 9.873121 | 2.1519 | 34.05
2025-07-26 12:00 | 1 | 43.08538 | 0.5480925 | 4.403967 | 9.727688 | 2.1519 | 4.27
2025-07-26 13:00 | 1 | 43.08361 | 0.5275245 | 3.241946 | 9.355018 | 1.705504 | 4.27
2025-07-26 14:00 | 1 | 43.03105 | 0.5497334 | 3.383278 | 10.00741 | 2.154924 | 4.27
2025-07-26 15:00 | 1 | 46.12044 | 0.572936 | 3.537472 | 10.50886 | 2.154924 | 3.564333
2025-07-26 16:00 | 1 | 48.05194 | 0.6352618 | 3.911215 | 10.08027 | 2.154924 | 3.54
2025-07-26 17:00 | 1 | 48.05124 | 0.5934073 | 3.650524 | 9.97898 | 2.154924 | 3.913667
2025-07-26 18:00 | 1 | 49.78845 | 0.6359534 | 3.702392 | 10.93751 | 2.154924 | 3.92
2025-07-26 19:00 | 1 | 50.04061 | 0.6442519 | 3.460162 | 10.48084 | 2.154924 | 3.75
2025-07-26 20:00 | 1 | 50.04799 | 0.6416255 | 3.455078 | 10.25703 | 2.154924 | 3.75
2025-07-26 21:00 | 1 | 50.04533 | 0.657517 | 3.538066 | 9.671621 | 2.154924 | 3.218333
2025-07-26 22:00 | 1 | 50.04361 | 0.6471728 | 3.483205 | 9.912968 | 1.510682 | 3.17
2025-07-26 23:00 | 1 | 50.04354 | 0.644086 | 3.473666 | 9.552175 | 1.146439 | 2.678
2025-07-27 | 1 | 50.0413 | 0.6909384 | 3.720069 | 9.596128 | 2.148228 | 2.35
2025-07-27 01:00 | 1 | 50.0426 | 0.6681281 | 3.595768 | 10.25146 | 2.148228 | 3.2425
2025-07-27 02:00 | 1 | 50.04556 | 0.6571785 | 3.540771 | 10.50147 | 2.148228 | 3.54
2025-07-27 03:00 | 1 | 50.0448 | 0.6612472 | 3.552557 | 9.875879 | 2.015533 | 4.8745
2025-07-27 04:00 | 1 | 50.0306 | 0.66471 | 3.577331 | 9.618707 | 1.955499 | 5.11
2025-07-27 05:00 | 1 | 49.91757 | 0.6919693 | 3.713283 | 10.68821 | 2.14974 | 4.8895