## Tabelle1
| 12C300_5.SMO | 11F111-2.PV | 11F001-1.PV | 11F002_2.IN | 11M101.PV | 21H001_1.PV | ANA_01150_PB
| ANZEIGE REAKTOR IN BETRIEB | MATERIALAUFGABE REAKTOR | FEINKOHLE DOSIERUNG | SOLLWERT FUER FLUGSTAUB | FEUCHTEREGELUNG | Austrag Flugstaubmenge 21B001 | Schlacke Schlackenstich
|  | T/H | T/H | T/H | % H2O | t/h | %
Zeitstempel | Durchschnitt | Durchschnitt | Durchschnitt | Durchschnitt | Durchschnitt | Durchschnitt | Durchschnitt
2025-07-27 06:00 | 1 | 42.82916 | 0.5255212 | 2.854172 | 10.0428 | 1.84262 | 4.7975
2025-07-27 07:00 | 1 | 44.16153 | 0.5572306 | 3.013406 | 9.338659 | 0 | 3.99
2025-07-27 08:00 | 1 | 50.04229 | 0.6902943 | 3.54857 | 10.39222 | 2.051808 | 3.99
2025-07-27 09:00 | 1 | 50.04541 | 0.6735927 | 2.590956 | 10.84273 | 2.16 | 3.43
2025-07-27 10:00 | 1 | 50.04553 | 0.6750022 | 2.591784 | 10.69974 | 2.16 | 3.43
2025-07-27 11:00 | 1 | 50.04137 | 0.6651639 | 2.55712 | 10.47454 | 2.16 | 3.479167
2025-07-27 12:00 | 1 | 50.04088 | 0.6532767 | 2.968741 | 9.968291 | 2.16 | 3.48
2025-07-27 13:00 | 1 | 50.04864 | 0.63328 | 4.377705 | 9.591469 | 2.16 | 3.145667
2025-07-27 14:00 | 1 | 50.04711 | 0.6344966 | 4.242718 | 10.05659 | 2.16 | 3.122667
2025-07-27 15:00 | 1 | 49.65391 | 0.6710116 | 3.605763 | 8.974632 | 2.16 | 2.62
2025-07-27 16:00 | 1 | 50.04138 | 0.6847017 | 3.687024 | 9.255312 | 0.6687929 | 2.62
2025-07-27 17:00 | 1 | 50.04626 | 0.6365392 | 3.420642 | 8.632707 | 1.962722 | 3.124
2025-07-27 18:00 | 1 | 50.04294 | 0.6429493 | 3.462546 | 8.797148 | 2.151792 | 3.16
2025-07-27 19:00 | 1 | 50.04884 | 0.643462 | 3.469105 | 9.018217 | 2.151792 | 4.745833
2025-07-27 20:00 | 1 | 50.04127 | 0.6567771 | 3.531713 | 9.192 | 2.151792 | 4.89
2025-07-27 21:00 | 1 | 50.04243 | 0.6230217 | 3.353628 | 8.93286 | 2.151792 | 4.633333
2025-07-27 22:00 | 1 | 48.89949 | 0.628814 | 3.384859 | 9.111888 | 2.151792 | 4.712667
2025-07-27 23:00 | 1 | 50.04386 | 0.6988032 | 3.762737 | 9.983344 | 2.151792 | 4.89
2025-07-28 | 1 | 50.04072 | 0.6723519 | 3.620878 | 10.01 | 2.125065 | 4.89
2025-07-28 01:00 | 1 | 50.04105 | 0.6357168 | 3.420158 | 10.86923 | 2.159892 | 4.098
2025-07-28 02:00 | 1 | 50.04502 | 0.6525464 | 3.519053 | 10.35899 | 2.159892 | 3.81
2025-07-28 03:00 | 1 | 50.04318 | 0.7055683 | 3.796596 | 10.03576 | 1.944567 | 3.924
2025-07-28 04:00 | 1 | 50.03976 | 0.7057236 | 3.798033 | 11.06707 | 1.745281 | 3.93
2025-07-28 05:00 | 1 | 50.00349 | 0.665976 | 3.572244 | 9.81191 | 2.108001 | 3.170333