## Tabelle1
| 12C300_5.SMO | 11F111-2.PV | 11F001-1.PV | 11F002_2.IN | 11M101.PV | 21H001_1.PV | ANA_01150_PB
| ANZEIGE REAKTOR IN BETRIEB | MATERIALAUFGABE REAKTOR | FEINKOHLE DOSIERUNG | SOLLWERT FUER FLUGSTAUB | FEUCHTEREGELUNG | Austrag Flugstaubmenge 21B001 | Schlacke Schlackenstich
|  | T/H | T/H | T/H | % H2O | t/h | %
Zeitstempel | Durchschnitt | Durchschnitt | Durchschnitt | Durchschnitt | Durchschnitt | Durchschnitt | Durchschnitt
2025-07-31 06:00 | 1 | 43.07938 | 0.5685483 | 3.486298 | 10.61796 | 2.154168 | 6.08
2025-07-31 07:00 | 1 | 43.08014 | 0.5605978 | 3.467767 | 11.35779 | 2.154168 | 5.989
2025-07-31 08:00 | 1 | 42.88518 | 0.603781 | 3.697303 | 11.94404 | 2.154168 | 4.26
2025-07-31 09:00 | 1 | 43.07795 | 0.6073294 | 3.735003 | 10.4232 | 2.154168 | 4.265
2025-07-31 10:00 | 1 | 43.07903 | 0.5958905 | 3.670707 | 10.26352 | 0.1968303 | 4.41
2025-07-31 11:00 | 1 | 43.08116 | 0.556579 | 3.25876 | 10.13925 | 1.915383 | 4.41
2025-07-31 12:00 | 1 | 43.07998 | 0.5634932 | 3.03042 | 10.75391 | 2.146932 | 4.41
2025-07-31 13:00 | 1 | 43.08325 | 0.5346985 | 2.890582 | 11.59403 | 2.146932 | 3.51
2025-07-31 14:00 | 1 | 43.08021 | 0.6083249 | 4.172173 | 11.46297 | 2.146932 | 3.51
2025-07-31 15:00 | 1 | 43.07823 | 0.5961116 | 4.12659 | 11.68286 | 1.76933 | 4.2
2025-07-31 16:00 | 1 | 43.08066 | 0.5621372 | 3.059753 | 11.08851 | 2.15406 | 4.449667
2025-07-31 17:00 | 1 | 43.08346 | 0.6006334 | 2.77738 | 10.28138 | 2.15406 | 4.75
2025-07-31 18:00 | 1 | 43.07939 | 0.6270508 | 2.879603 | 10.84069 | 2.15406 | 4.75
2025-07-31 19:00 | 1 | 43.08255 | 0.5662899 | 3.037216 | 10.80642 | 2.15406 | 4.518
2025-07-31 20:00 | 1 | 43.08631 | 0.6099071 | 3.277261 | 9.804413 | 2.15406 | 4.46
2025-07-31 21:00 | 1 | 43.0792 | 0.6151831 | 3.120891 | 9.044557 | 2.15406 | 5.053333
2025-07-31 22:00 | 1 | 43.08473 | 0.5651728 | 2.588726 | 9.811575 | 1.527067 | 5.35
2025-07-31 23:00 | 1 | 43.08581 | 0.6253188 | 3.725547 | 10.12602 | 2.082698 | 5.151
2025-08-01 | 1 | 43.08071 | 0.5923214 | 3.662501 | 10.38606 | 2.151036 | 3.36
2025-08-01 01:00 | 1 | 43.0814 | 0.5757311 | 3.51922 | 10.49407 | 2.151036 | 3.36
2025-08-01 02:00 | 1 | 43.08324 | 0.573138 | 3.517966 | 10.17317 | 2.151036 | 3.559333
2025-08-01 03:00 | 1 | 43.08029 | 0.5458442 | 3.516118 | 10.30429 | 2.151036 | 3.59
2025-08-01 04:00 | 1 | 43.08343 | 0.5291883 | 3.518985 | 10.20573 | 2.151036 | 3.734
2025-08-01 05:00 | 1 | 43.03369 | 0.5271868 | 3.516353 | 9.824439 | 2.151036 | 5.75