## Tabelle1
| 12C300_5.SMO | 11F111-2.PV | 11F001-1.PV | 11F002_2.IN | 11M101.PV | 21H001_1.PV | ANA_01150_PB
| ANZEIGE REAKTOR IN BETRIEB | MATERIALAUFGABE REAKTOR | FEINKOHLE DOSIERUNG | SOLLWERT FUER FLUGSTAUB | FEUCHTEREGELUNG | Austrag Flugstaubmenge 21B001 | Schlacke Schlackenstich
|  | T/H | T/H | T/H | % H2O | t/h | %
Zeitstempel | Durchschnitt | Durchschnitt | Durchschnitt | Durchschnitt | Durchschnitt | Durchschnitt | Durchschnitt
2025-08-02 06:00 | 1 | 45.0656 | 0.5225539 | 4.344842 | 9.796602 | 2.148012 | 5.35
2025-08-02 07:00 | 1 | 41.40461 | 0.5409776 | 3.9297 | 10.53683 | 2.148012 | 5.388667
2025-08-02 08:00 | 1 | 42.7462 | 0.4823213 | 2.801205 | 10.8533 | 2.148012 | 5.64
2025-08-02 09:00 | 1 | 45.06605 | 0.566548 | 3.304759 | 10.65744 | 2.148012 | 5.653667
2025-08-02 10:00 | 1 | 45.06842 | 0.5716639 | 3.320795 | 10.60397 | 2.148012 | 6.05
2025-08-02 11:00 | 1 | 45.06392 | 0.5737384 | 3.333441 | 10.0881 | 2.148012 | 6.05
2025-08-02 12:00 | 1 | 45.06944 | 0.5740419 | 3.343033 | 10.44778 | 1.613829 | 5.564667
2025-08-02 13:00 | 1 | 45.06098 | 0.5745606 | 3.350681 | 10.08916 | 2.152332 | 5.14
2025-08-02 14:00 | 1 | 44.21464 | 0.5741998 | 3.352065 | 10.62156 | 2.152332 | 5.14
2025-08-02 15:00 | 1 | 45.06298 | 0.5760319 | 3.349979 | 10.0986 | 2.152332 | 5.086333
2025-08-02 16:00 | 1 | 45.06679 | 0.5656799 | 3.29141 | 10.40474 | 2.152332 | 5.07
2025-08-02 17:00 | 1 | 45.06739 | 0.5550221 | 3.225483 | 10.83427 | 2.152332 | 5.07
2025-08-02 18:00 | 1 | 45.068 | 0.5531499 | 3.228903 | 11.13534 | 2.152332 | 5.076
2025-08-02 19:00 | 1 | 45.06872 | 0.5556462 | 3.226413 | 10.30598 | 2.152332 | 5.08
2025-08-02 20:00 | 1 | 45.06724 | 0.5832284 | 3.393082 | 10.30201 | 2.152332 | 5.08
2025-08-02 21:00 | 1 | 45.06675 | 0.5346711 | 3.126581 | 10.58032 | 2.152332 | 5.247167
2025-08-02 22:00 | 1 | 45.06697 | 0.6115808 | 3.565776 | 10.42876 | 2.152332 | 5.25
2025-08-02 23:00 | 1 | 45.06795 | 0.6025374 | 3.507881 | 10.07091 | 2.152332 | 9.764333
2025-08-03 | 1 | 45.06285 | 0.5747215 | 3.224825 | 9.605438 | 2.152332 | 9.92
2025-08-03 01:00 | 1 | 45.0694 | 0.5914173 | 2.959531 | 10.49942 | 0.6565991 | 9.794333
2025-08-03 02:00 | 1 | 45.06578 | 0.5742994 | 3.468141 | 10.77298 | 2.16 | 6.15
2025-08-03 03:00 | 1 | 45.06701 | 0.5461299 | 3.637421 | 10.87534 | 2.16 | 6.15
2025-08-03 04:00 | 1 | 45.06416 | 0.5403921 | 3.595436 | 9.94463 | 2.16 | 5.202667
2025-08-03 05:00 | 1 | 45.0883 | 0.5619172 | 3.751045 | 9.604133 | 2.16 | 4.99