## Tabelle1
| 12C300_5.SMO | 11F111-2.PV | 11F001-1.PV | 11F002_2.IN | 11M101.PV | 21H001_1.PV | ANA_01150_PB
| ANZEIGE REAKTOR IN BETRIEB | MATERIALAUFGABE REAKTOR | FEINKOHLE DOSIERUNG | SOLLWERT FUER FLUGSTAUB | FEUCHTEREGELUNG | Austrag Flugstaubmenge 21B001 | Schlacke Schlackenstich
|  | T/H | T/H | T/H | % H2O | t/h | %
Zeitstempel | Durchschnitt | Durchschnitt | Durchschnitt | Durchschnitt | Durchschnitt | Durchschnitt | Durchschnitt
2025-08-05 06:00 | 1 | 45.07539 | 0.4917978 | 2.672526 | 11.18813 | 2.16 | 4.32
2025-08-05 07:00 | 1 | 36.69668 | 0.4599331 | 3.48348 | 10.58929 | 2.16 | 6.021167
2025-08-05 08:00 | 1 | 48.14333 | 0.5733831 | 4.324152 | 9.508458 | 2.16 | 6.0065
2025-08-05 09:00 | 1 | 50.04181 | 0.6452943 | 4.456026 | 9.670644 | 2.16 | 5.18
2025-08-05 10:00 | 1 | 50.0405 | 0.7321995 | 5.05593 | 10.22733 | 2.16 | 5.18
2025-08-05 11:00 | 1 | 50.04231 | 0.683074 | 4.718921 | 9.9938 | 2.16 | 5.334667
2025-08-05 12:00 | 1 | 50.04332 | 0.632189 | 3.583096 | 9.848384 | 2.16 | 5.34
2025-08-05 13:00 | 1 | 50.03872 | 0.7450627 | 2.862348 | 10.32794 | 2.16 | 4.714667
2025-08-05 14:00 | 1 | 50.0445 | 0.703721 | 2.699259 | 10.15544 | 1.959119 | 4.639
2025-08-05 15:00 | 1 | 50.03965 | 0.7118444 | 3.537606 | 10.21456 | 2.142945 | 4.05
2025-08-05 16:00 | 1 | 50.04181 | 0.674718 | 3.628203 | 10.53901 | 2.151792 | 3.936667
2025-08-05 17:00 | 1 | 50.03778 | 0.7057695 | 3.799897 | 9.792171 | 2.151792 | 2.69
2025-08-05 18:00 | 1 | 50.04578 | 0.6772074 | 3.637718 | 9.862504 | 2.151792 | 2.850667
2025-08-05 19:00 | 1 | 50.03986 | 0.6911027 | 3.729983 | 9.368336 | 2.151792 | 5.1
2025-08-05 20:00 | 1 | 50.04172 | 0.6877575 | 3.683095 | 9.499827 | 1.70066 | 5.103333
2025-08-05 21:00 | 1 | 50.04048 | 0.7009869 | 3.756556 | 9.521979 | 2.153736 | 5.15
2025-08-05 22:00 | 1 | 50.04233 | 0.6988115 | 3.642752 | 9.679687 | 2.153736 | 5.15
2025-08-05 23:00 | 1 | 50.04243 | 0.6882864 | 2.644282 | 10.63969 | 1.867611 | 4.131833
2025-08-06 | 1 | 50.04477 | 0.4660113 | 1.932883 | 10.84041 | 2.150496 | 3.66
2025-08-06 01:00 | 1 | 45.57774 | 0.3127701 | 2.068685 | 11.35049 | 2.150496 | 4.672
2025-08-06 02:00 | 1 | 48.14586 | 0.6694694 | 4.432902 | 10.23176 | 1.260925 | 5.04
2025-08-06 03:00 | 1 | 50.04305 | 0.6896484 | 3.707034 | 10.14707 | 1.942203 | 6.7825
2025-08-06 04:00 | 1 | 50.04065 | 0.7474935 | 4.019098 | 10.19259 | 2.15946 | 7.59
2025-08-06 05:00 | 1 | 50.06933 | 0.5246092 | 2.83888 | 8.726135 | 2.15946 | 5.635