## Tabelle1
| 12C300_5.SMO | 11F111-2.PV | 11F001-1.PV | 11F002_2.IN | 11M101.PV | 21H001_1.PV | ANA_01150_PB
| ANZEIGE REAKTOR IN BETRIEB | MATERIALAUFGABE REAKTOR | FEINKOHLE DOSIERUNG | SOLLWERT FUER FLUGSTAUB | FEUCHTEREGELUNG | Austrag Flugstaubmenge 21B001 | Schlacke Schlackenstich
|  | T/H | T/H | T/H | % H2O | t/h | %
Zeitstempel | Durchschnitt | Durchschnitt | Durchschnitt | Durchschnitt | Durchschnitt | Durchschnitt | Durchschnitt
2025-08-07 06:00 | 1 | 42.67779 | 0.5310569 | 3.29521 | 11.23768 | 2.148336 | 3.78
2025-08-07 07:00 | 1 | 48.97963 | 0.7061408 | 4.321072 | 10.51249 | 2.148336 | 4.1925
2025-08-07 08:00 | 1 | 50.03843 | 0.7093216 | 4.366661 | 10.03833 | 2.148336 | 4.1175
2025-08-07 09:00 | 1 | 50.03472 | 0.7040451 | 4.312408 | 9.8646 | 2.148336 | 3.48
2025-08-07 10:00 | 1 | 50.0432 | 0.656921 | 4.036925 | 10.54158 | 2.148336 | 3.48
2025-08-07 11:00 | 1 | 50.03644 | 0.719524 | 4.422835 | 10.06512 | 2.148336 | 3.122333
2025-08-07 12:00 | 1 | 50.0408 | 0.6810746 | 4.195091 | 9.72197 | 2.148336 | 3.569167
2025-08-07 13:00 | 1 | 50.03677 | 0.6651987 | 4.081405 | 9.747639 | 2.148336 | 4.06
2025-08-07 14:00 | 1 | 50.03943 | 0.6950805 | 4.646646 | 9.765476 | 2.148336 | 4.06
2025-08-07 15:00 | 1 | 50.03968 | 0.7103046 | 4.906272 | 10.21247 | 2.148336 | 3.66
2025-08-07 16:00 | 1 | 50.03781 | 0.6913156 | 4.786642 | 10.23059 | 2.148336 | 3.6225
2025-08-07 17:00 | 1 | 50.04064 | 0.633244 | 4.373303 | 10.15594 | 2.148336 | 3.41
2025-08-07 18:00 | 1 | 50.04322 | 0.6315345 | 4.374932 | 10.72956 | 2.148336 | 3.445
2025-08-07 19:00 | 1 | 50.04051 | 0.7066092 | 4.87892 | 10.35109 | 2.148336 | 3.76
2025-08-07 20:00 | 1 | 50.04123 | 0.7372238 | 5.110322 | 10.11169 | 2.113139 | 3.850667
2025-08-07 21:00 | 1 | 50.03931 | 0.6453506 | 4.457722 | 9.44633 | 2.155032 | 5.12
2025-08-07 22:00 | 1 | 50.04265 | 0.618942 | 4.277981 | 9.677619 | 2.155032 | 5.12
2025-08-07 23:00 | 1 | 50.04513 | 0.7103373 | 4.915085 | 10.01909 | 2.155032 | 6.339167
2025-08-08 | 1 | 50.04308 | 0.6594119 | 4.5581 | 10.20667 | 2.155032 | 6.321
2025-08-08 01:00 | 1 | 50.04173 | 0.6638299 | 4.586026 | 10.13223 | 2.155032 | 3.87
2025-08-08 02:00 | 1 | 50.04306 | 0.6791913 | 4.681376 | 9.982272 | 2.155032 | 3.948
2025-08-08 03:00 | 1 | 50.04161 | 0.7662645 | 5.299879 | 9.635662 | 2.155032 | 5.04
2025-08-08 04:00 | 1 | 50.04256 | 0.8522883 | 4.598064 | 8.904735 | 2.155032 | 5.011333
2025-08-08 05:00 | 1 | 50.04669 | 0.8616107 | 3.944896 | 8.896528 | 2.155032 | 3.32