## Tabelle1
| 12C300_5.SMO | 11F111-2.PV | 11F001-1.PV | 11F002_2.IN | 11M101.PV | 21H001_1.PV | ANA_01150_PB
| ANZEIGE REAKTOR IN BETRIEB | MATERIALAUFGABE REAKTOR | FEINKOHLE DOSIERUNG | SOLLWERT FUER FLUGSTAUB | FEUCHTEREGELUNG | Austrag Flugstaubmenge 21B001 | Schlacke Schlackenstich
|  | T/H | T/H | T/H | % H2O | t/h | %
Zeitstempel | Durchschnitt | Durchschnitt | Durchschnitt | Durchschnitt | Durchschnitt | Durchschnitt | Durchschnitt
2025-08-08 06:00 | 1 | 46.74156 | 0.7789516 | 3.630179 | 8.517469 | 2.155032 | 3.32
2025-08-08 07:00 | 1 | 48.0898 | 0.7941427 | 3.653275 | 9.163073 | 2.155032 | 2.284
2025-08-08 08:00 | 1 | 49.67753 | 0.691446 | 3.189204 | 10.13226 | 2.155032 | 2.21
2025-08-08 09:00 | 1 | 50.04091 | 0.6923963 | 3.190448 | 9.627019 | 2.155032 | 2.21
2025-08-08 10:00 | 1 | 43.08439 | 0.6563875 | 3.028048 | 9.800632 | 2.155032 | 2.21
2025-08-08 11:00 | 1 | 49.86111 | 0.6816229 | 3.140101 | 9.561207 | 2.155032 | 2.21
2025-08-08 12:00 | 1 | 50.03688 | 0.68118 | 3.153618 | 9.55825 | 2.155032 | 2.21
2025-08-08 13:00 | 1 | 50.03296 | 0.6161313 | 3.022833 | 9.490686 | 2.155032 | 2.21
2025-08-08 14:00 | 1 | 50.04947 | 0.6606023 | 3.30139 | 9.797023 | 2.155032 | 2.21
2025-08-08 15:00 | 1 | 50.0372 | 0.649373 | 3.244455 | 9.736314 | 2.155032 | 2.21
2025-08-08 16:00 | 1 | 50.04559 | 0.6198426 | 3.547537 | 9.678642 | 2.155032 | 2.21
2025-08-08 17:00 | 1 | 49.30861 | 0.5726343 | 3.319106 | 9.234694 | 2.155032 | 2.21
2025-08-08 18:00 | 1 | 49.30027 | 0.6502421 | 3.492343 | 9.203281 | 2.069703 | 2.21
2025-08-08 19:00 | 1 | 50.0412 | 0.7174561 | 4.78081 | 10.04433 | 2.159892 | 2.21
2025-08-08 20:00 | 1 | 50.04091 | 0.6729826 | 4.645985 | 9.66497 | 2.159892 | 2.21
2025-08-08 21:00 | 1 | 50.04325 | 0.5976383 | 4.128593 | 8.875072 | 2.159892 | 4.373333
2025-08-08 22:00 | 1 | 50.02893 | 0.6520809 | 4.497393 | 9.514919 | 2.159892 | 5.130667
2025-08-08 23:00 | 1 | 50.04099 | 0.7310545 | 5.048531 | 9.825394 | 2.159892 | 3.4
2025-08-09 | 1 | 50.04238 | 0.7015335 | 5.29835 | 9.950267 | 2.159892 | 3.407167
2025-08-09 01:00 | 1 | 50.04043 | 0.6077057 | 5.588409 | 10.15752 | 2.159892 | 3.83
2025-08-09 02:00 | 1 | 50.04543 | 0.601806 | 5.554758 | 10.20506 | 2.159892 | 3.83
2025-08-09 03:00 | 1 | 50.04059 | 0.6749577 | 6.223514 | 10.66252 | 2.159892 | 4.214
2025-08-09 04:00 | 1 | 50.04078 | 0.6754314 | 6.222024 | 10.24008 | 2.088403 | 4.31
2025-08-09 05:00 | 1 | 50.02331 | 0.619507 | 5.875647 | 10.37104 | 2.15406 | 4.487