## Tabelle1
| 12C300_5.SMO | 11F111-2.PV | 11F001-1.PV | 11F002_2.IN | 11M101.PV | 21H001_1.PV | ANA_01150_PB
| ANZEIGE REAKTOR IN BETRIEB | MATERIALAUFGABE REAKTOR | FEINKOHLE DOSIERUNG | SOLLWERT FUER FLUGSTAUB | FEUCHTEREGELUNG | Austrag Flugstaubmenge 21B001 | Schlacke Schlackenstich
|  | T/H | T/H | T/H | % H2O | t/h | %
Zeitstempel | Durchschnitt | Durchschnitt | Durchschnitt | Durchschnitt | Durchschnitt | Durchschnitt | Durchschnitt
2025-08-09 06:00 | 1 | 49.18288 | 0.6295478 | 5.810524 | 10.1429 | 2.15406 | 4.49
2025-08-09 07:00 | 1 | 50.02825 | 0.6768604 | 3.800895 | 9.958731 | 2.15406 | 7.723333
2025-08-09 08:00 | 1 | 49.6424 | 0.7866269 | 2.414073 | 10.06573 | 2.15406 | 9.34
2025-08-09 09:00 | 1 | 50.03831 | 0.7124508 | 2.197882 | 9.545913 | 2.15406 | 3.85
2025-08-09 10:00 | 1 | 50.04345 | 0.6925617 | 2.114168 | 9.726731 | 2.15406 | 3.1915
2025-08-09 11:00 | 1 | 50.04072 | 0.6884677 | 2.115894 | 9.136726 | 1.846111 | 2.27
2025-08-09 12:00 | 1 | 49.99994 | 0.7635441 | 2.872976 | 9.477887 | 0.6509935 | 2.244667
2025-08-09 13:00 | 1 | 50.04355 | 0.7023013 | 4.333063 | 9.334877 | 2.148876 | 1.51
2025-08-09 14:00 | 1 | 50.03052 | 0.6895629 | 4.243655 | 9.881899 | 2.148876 | 1.51
2025-08-09 15:00 | 1 | 50.04059 | 0.7269516 | 4.460528 | 9.944711 | 2.148876 | 2.5205
2025-08-09 16:00 | 1 | 50.04288 | 0.6881351 | 5.267376 | 10.07404 | 2.148876 | 2.8
2025-08-09 17:00 | 1 | 50.04655 | 0.6331918 | 4.871712 | 10.58103 | 2.148876 | 3.65
2025-08-09 18:00 | 1 | 50.0418 | 0.6919708 | 5.317117 | 10.98206 | 2.148876 | 3.8
2025-08-09 19:00 | 1 | 50.04363 | 0.6658998 | 5.118115 | 10.88022 | 2.148876 | 3.724
2025-08-09 20:00 | 1 | 50.04616 | 0.6463355 | 4.118013 | 10.61654 | 2.148876 | 3.72
2025-08-09 21:00 | 1 | 50.04406 | 0.6762161 | 3.649884 | 9.669251 | 2.148876 | 3.72
2025-08-09 22:00 | 1 | 50.04404 | 0.7028843 | 3.788248 | 9.880089 | 2.148876 | 3.72
2025-08-09 23:00 | 1 | 50.04352 | 0.7165953 | 3.854858 | 9.92249 | 2.148876 | 3.72
2025-08-10 | 1 | 50.04254 | 0.7151549 | 3.852792 | 11.35708 | 2.148876 | 3.72
2025-08-10 01:00 | 1 | 50.04666 | 0.6681353 | 3.59385 | 10.75103 | 2.148876 | 3.72
2025-08-10 02:00 | 1 | 50.04671 | 0.6739174 | 3.934829 | 11.02822 | 2.148876 | 3.72
2025-08-10 03:00 | 1 | 50.04246 | 0.7116137 | 4.932656 | 10.87965 | 2.148876 | 3.72
2025-08-10 04:00 | 1 | 50.0436 | 0.6581887 | 4.565752 | 10.7826 | 2.148876 | 3.72
2025-08-10 05:00 | 1 | 50.05634 | 0.6142057 | 4.704693 | 10.8823 | 2.148876 | 3.72