## Tabelle1
| 12C300_5.SMO | 11F111-2.PV | 11F001-1.PV | 11F002_2.IN | 11M101.PV | 21H001_1.PV | ANA_01150_PB
| ANZEIGE REAKTOR IN BETRIEB | MATERIALAUFGABE REAKTOR | FEINKOHLE DOSIERUNG | SOLLWERT FUER FLUGSTAUB | FEUCHTEREGELUNG | Austrag Flugstaubmenge 21B001 | Schlacke Schlackenstich
|  | T/H | T/H | T/H | % H2O | t/h | %
Zeitstempel | Durchschnitt | Durchschnitt | Durchschnitt | Durchschnitt | Durchschnitt | Durchschnitt | Durchschnitt
2025-08-10 06:00 | 1 | 49.39707 | 0.6789163 | 4.408796 | 11.26139 | 2.148876 | 3.72
2025-08-10 07:00 | 1 | 48.70884 | 0.6240611 | 3.853874 | 11.33021 | 2.148876 | 3.72
2025-08-10 08:00 | 1 | 50.0475 | 0.6436574 | 3.956805 | 11.93599 | 2.148876 | 3.72
2025-08-10 09:00 | 1 | 50.03891 | 0.7292263 | 4.486209 | 11.40574 | 2.148876 | 3.72
2025-08-10 10:00 | 1 | 50.04188 | 0.6766987 | 4.160364 | 10.55911 | 2.148876 | 3.72
2025-08-10 11:00 | 1 | 50.03988 | 0.6472163 | 3.977732 | 11.43999 | 2.148876 | 3.72
2025-08-10 12:00 | 1 | 50.04626 | 0.6502941 | 3.996505 | 11.17627 | 2.148876 | 3.72
2025-08-10 13:00 | 1 | 50.04124 | 0.648153 | 3.786291 | 10.74109 | 2.148876 | 3.72
2025-08-10 14:00 | 1 | 50.04252 | 0.7188075 | 3.311275 | 10.9013 | 2.148876 | 3.72
2025-08-10 15:00 | 1 | 50.04076 | 0.7329906 | 3.384438 | 11.87092 | 1.191079 | 3.72
2025-08-10 16:00 | 1 | 50.04295 | 0.7122142 | 3.297257 | 10.43257 | 0 | 3.72
2025-08-10 17:00 | 1 | 50.04553 | 0.6688932 | 3.102957 | 10.31147 | 0 | 3.72
2025-08-10 18:00 | 1 | 50.04175 | 0.7307333 | 4.278804 | 9.970157 | 0 | 3.72
2025-08-10 19:00 | 1 | 50.04424 | 0.7182413 | 4.413203 | 10.4976 | 0 | 3.72
2025-08-10 20:00 | 1 | 50.04297 | 0.6464703 | 3.979488 | 10.71696 | 0 | 3.72
2025-08-10 21:00 | 1 | 50.04311 | 0.6599316 | 4.063689 | 10.63632 | 0 | 7.313333
2025-08-10 22:00 | 1 | 50.04435 | 0.6589848 | 4.655274 | 10.89214 | 0 | 7.64
2025-08-10 23:00 | 1 | 50.04237 | 0.684064 | 5.258395 | 11.08825 | 0 | 4.1
2025-08-11 | 1 | 50.04197 | 0.7124679 | 5.480431 | 10.61852 | 0 | 4.095833
2025-08-11 01:00 | 1 | 50.04261 | 0.6994965 | 5.365808 | 9.853068 | 0 | 4.05
2025-08-11 02:00 | 1 | 50.04594 | 0.6526321 | 5.017465 | 10.36268 | 0 | 4.05
2025-08-11 03:00 | 1 | 50.04334 | 0.6856439 | 5.273863 | 10.34048 | 0 | 3.58
2025-08-11 04:00 | 1 | 50.043 | 0.7396252 | 5.686447 | 10.00747 | 0 | 3.574
2025-08-11 05:00 | 1 | 50.04869 | 0.7445597 | 5.718154 | 9.740966 | 0 | 3.49