## Tabelle1
| 12C300_5.SMO | 11F111-2.PV | 11F001-1.PV | 11F002_2.IN | 11M101.PV | 21H001_1.PV | ANA_01150_PB
| ANZEIGE REAKTOR IN BETRIEB | MATERIALAUFGABE REAKTOR | FEINKOHLE DOSIERUNG | SOLLWERT FUER FLUGSTAUB | FEUCHTEREGELUNG | Austrag Flugstaubmenge 21B001 | Schlacke Schlackenstich
|  | T/H | T/H | T/H | % H2O | t/h | %
Zeitstempel | Durchschnitt | Durchschnitt | Durchschnitt | Durchschnitt | Durchschnitt | Durchschnitt | Durchschnitt
2025-08-11 06:00 | 1 | 50.04411 | 0.6464317 | 4.967792 | 9.597655 | 0 | 3.49
2025-08-11 07:00 | 1 | 45.49245 | 0.6323868 | 4.858197 | 9.326516 | 2.102263 | 3.49
2025-08-11 08:00 | 1 | 43.71986 | 0.5839656 | 4.465016 | 9.817536 | 0.7215731 | 3.49
2025-08-11 09:00 | 1 | 50.04152 | 0.7110897 | 5.442506 | 10.16384 | 0 | 3.55
2025-08-11 10:00 | 1 | 50.04193 | 0.6559902 | 5.704512 | 10.36194 | 0 | 3.57
2025-08-11 11:00 | 1 | 50.0396 | 0.6400118 | 5.891728 | 10.47887 | 0 | 3.24
2025-08-11 12:00 | 1 | 44.20629 | 0.6577109 | 6.064129 | 10.22331 | 0 | 3.24
2025-08-11 13:00 | 1 | 48.67077 | 0.5821877 | 5.361849 | 9.888687 | 0 | 3.853333
2025-08-11 14:00 | 1 | 49.95192 | 0.5981167 | 5.505125 | 10.49595 | 0 | 4.031
2025-08-11 15:00 | 1 | 50.03976 | 0.7222562 | 6.649289 | 10.0106 | 0 | 3.5
2025-08-11 16:00 | 1 | 50.04178 | 0.7044466 | 6.492337 | 10.47586 | 0 | 3.5
2025-08-11 17:00 | 1 | 50.04182 | 0.6260881 | 5.30972 | 9.750523 | 0 | 3.423333
2025-08-11 18:00 | 1 | 47.24112 | 0.604575 | 3.910067 | 9.870498 | 0 | 3.4
2025-08-11 19:00 | 1 | 48.85315 | 0.6691386 | 4.447433 | 10.38429 | 0 | 4.249333
2025-08-11 20:00 | 1 | 49.66508 | 0.6699409 | 4.465385 | 10.15495 | 0 | 4.44
2025-08-11 21:00 | 1 | 47.06425 | 0.5648316 | 3.771699 | 9.857512 | 0 | 3.96
2025-08-11 22:00 | 1 | 43.7524 | 0.6146103 | 4.098135 | 9.716575 | 0 | 3.8
2025-08-11 23:00 | 1 | 43.09028 | 0.5729688 | 3.813287 | 9.678521 | 0 | 3.416167
2025-08-12 | 1 | 43.03686 | 0.4969431 | 4.00819 | 9.825432 | 0 | 3.33
2025-08-12 01:00 | 1 | 39.13265 | 0.4547468 | 3.716926 | 9.175828 | 1.507419 | 4.167
2025-08-12 02:00 | 1 | 35.42375 | 0.3487723 | 2.85841 | 9.688252 | 2.144664 | 4.26
2025-08-12 03:00 | 0.1312639 | 1.94756 | 0.004844491 | 0 | 6.620164 | 0.3299869 | 4.318333
2025-08-12 04:00 | 0 | 0 | 0.004844491 | 0 | 6.617946 | 0 | 4.33
2025-08-12 05:00 | 0 | 0 | 0.004844491 | 0 | 6.617946 | 0 | 4.33