## Tabelle1
| 12C300_5.SMO | 11F111-2.PV | 11F001-1.PV | 11F002_2.IN | 11M101.PV | 21H001_1.PV | ANA_01150_PB
| ANZEIGE REAKTOR IN BETRIEB | MATERIALAUFGABE REAKTOR | FEINKOHLE DOSIERUNG | SOLLWERT FUER FLUGSTAUB | FEUCHTEREGELUNG | Austrag Flugstaubmenge 21B001 | Schlacke Schlackenstich
|  | T/H | T/H | T/H | % H2O | t/h | %
Zeitstempel | Durchschnitt | Durchschnitt | Durchschnitt | Durchschnitt | Durchschnitt | Durchschnitt | Durchschnitt
2025-08-14 06:00 | 1 | 45.0875 | 0.5490738 | 5.138241 | 10.96611 | 2.15892 | 7.8
2025-08-14 07:00 | 1 | 39.93465 | 0.4898456 | 5.648783 | 11.11626 | 2.15892 | 4.1425
2025-08-14 08:00 | 1 | 41.35475 | 0.541125 | 6.253141 | 10.94247 | 2.15892 | 3.95
2025-08-14 09:00 | 1 | 45.08392 | 0.5012572 | 5.924281 | 11.27928 | 1.950673 | 6.885333
2025-08-14 10:00 | 1 | 45.0843 | 0.5215545 | 7.196553 | 11.2373 | 2.16 | 8.6125
2025-08-14 11:00 | 1 | 45.08624 | 0.5518453 | 7.65314 | 11.09136 | 2.16 | 6.76
2025-08-14 12:00 | 1 | 45.08368 | 0.4907321 | 6.50407 | 10.90689 | 2.16 | 7.7775
2025-08-14 13:00 | 1 | 45.0836 | 0.5605163 | 6.463494 | 11.41295 | 2.16 | 18.97
2025-08-14 14:00 | 1 | 42.38236 | 0.4890919 | 4.595791 | 11.11111 | 2.16 | 18.97
2025-08-14 15:00 | 1 | 45.08758 | 0.6305661 | 6.531963 | 11.0629 | 2.16 | 7.648333
2025-08-14 16:00 | 1 | 40.08364 | 0.4919246 | 4.588819 | 10.90349 | 2.16 | 6.7
2025-08-14 17:00 | 1 | 45.08629 | 0.6909661 | 6.355228 | 11.41967 | 2.16 | 6.7
2025-08-14 18:00 | 1 | 45.08633 | 0.6036979 | 4.310196 | 11.43044 | 2.16 | 6.2155
2025-08-14 19:00 | 1 | 45.08585 | 0.6046695 | 4.315953 | 11.25634 | 2.16 | 3.47
2025-08-14 20:00 | 1 | 45.08641 | 0.6037993 | 6.740675 | 11.01938 | 2.16 | 3.461833
2025-08-14 21:00 | 1 | 45.08644 | 0.6055366 | 6.533491 | 10.57463 | 2.16 | 2.98
2025-08-14 22:00 | 1 | 42.68761 | 0.5236836 | 6.345193 | 10.96001 | 2.16 | 3.155333
2025-08-14 23:00 | 1 | 45.08857 | 0.6688848 | 8.100123 | 10.33019 | 2.16 | 5.61
2025-08-15 | 1 | 45.09061 | 0.6094187 | 7.382171 | 10.37125 | 2.16 | 5.788
2025-08-15 01:00 | 1 | 43.6643 | 0.5649459 | 4.361711 | 10.22684 | 2.083065 | 7.39
2025-08-15 02:00 | 0.6893181 | 26.78843 | 0.2659296 | 1.851529 | 8.608067 | 0.4659947 | 7.078
2025-08-15 03:00 | 0 | 0 | 0.005748651 | 0 | 6.569602 | 0 | 5.31
2025-08-15 04:00 | 0 | 0 | 0.005748651 | 0 | 6.569602 | 0 | 5.31
2025-08-15 05:00 | 0 | 0 | 0.005748651 | 0 | 6.569602 | 0 | 5.31