## Tabelle1
| 12C300_5.SMO | 11F111-2.PV | 11F001-1.PV | 11F002_2.IN | 11M101.PV | 21H001_1.PV | ANA_01150_PB
| ANZEIGE REAKTOR IN BETRIEB | MATERIALAUFGABE REAKTOR | FEINKOHLE DOSIERUNG | SOLLWERT FUER FLUGSTAUB | FEUCHTEREGELUNG | Austrag Flugstaubmenge 21B001 | Schlacke Schlackenstich
|  | T/H | T/H | T/H | % H2O | t/h | %
Zeitstempel | Durchschnitt | Durchschnitt | Durchschnitt | Durchschnitt | Durchschnitt | Durchschnitt | Durchschnitt
2025-08-15 06:00 | 0 | 0 | 0.005748651 | 0 | 6.569602 | 0 | 5.31
2025-08-15 07:00 | 0 | 0 | 0.005748651 | 0 | 6.569602 | 0 | 5.31
2025-08-15 08:00 | 0 | 0 | 0.005748651 | 0 | 6.569602 | 0 | 5.31
2025-08-15 09:00 | 0 | 0 | 0.005748651 | 0 | 6.569602 | 0 | 5.31
2025-08-15 10:00 | 0 | 0 | 0.005748651 | 0 | 6.569602 | 0 | 5.31
2025-08-15 11:00 | 0 | 0 | 0.005748651 | 0 | 6.473666 | 0 | 5.31
2025-08-15 12:00 | 0 | 0 | 0.005748651 | 0 | 6.36922 | 0 | 5.31
2025-08-15 13:00 | 0 | 0 | 0.005748651 | 0 | 6.350602 | 0 | 5.31
2025-08-15 14:00 | 0 | 0 | 0.005748651 | 0 | 6.26868 | 0 | 5.31
2025-08-15 15:00 | 0 | 0 | 0.09182623 | 0.6980239 | 7.043475 | 0 | 5.31
2025-08-15 16:00 | 0 | 0 | 0.001349599 | 0 | 5.873916 | 0 | 5.31
2025-08-15 17:00 | 0.7269042 | 17.68791 | 0.2533034 | 2.698341 | 6.963376 | 0 | 5.31
2025-08-15 18:00 | 1 | 39.51352 | 0.5136857 | 6.917795 | 9.384454 | 0 | 5.31
2025-08-15 19:00 | 1 | 43.69847 | 0.469412 | 7.7677 | 9.885509 | 1.911069 | 5.31
2025-08-15 20:00 | 1 | 45.67206 | 0.5446612 | 9.050075 | 9.998048 | 0.6660483 | 5.31
2025-08-15 21:00 | 1 | 46.88377 | 0.5454383 | 8.245277 | 9.96026 | 0 | 5.31
2025-08-15 22:00 | 1 | 44.08721 | 0.5599011 | 6.498829 | 10.26539 | 0 | 5.31
2025-08-15 23:00 | 1 | 44.08681 | 0.5419776 | 5.866737 | 10.07948 | 0 | 15.64067
2025-08-16 | 0.9140958 | 26.54765 | 0.2501914 | 2.652868 | 8.23344 | 0 | 18.27533
2025-08-16 01:00 | 0.5461111 | 0 | 0.004490626 | 0 | 5.757539 | 0 | 18.35
2025-08-16 02:00 | 0 | 0 | 0.004490626 | 0 | 5.757539 | 0 | 18.35
2025-08-16 03:00 | 0 | 0 | 0.004490626 | 0 | 5.757539 | 0 | 18.35
2025-08-16 04:00 | 0.03818194 | 0 | 0.004490626 | 0 | 5.838679 | 0 | 18.35
2025-08-16 05:00 | 1 | 0 | 0.004490626 | 0 | 6.017696 | 0 | 18.35