## Tabelle1
| 12C300_5.SMO | 11F111-2.PV | 11F001-1.PV | 11F002_2.IN | 11M101.PV | 21H001_1.PV | ANA_01150_PB
| ANZEIGE REAKTOR IN BETRIEB | MATERIALAUFGABE REAKTOR | FEINKOHLE DOSIERUNG | SOLLWERT FUER FLUGSTAUB | FEUCHTEREGELUNG | Austrag Flugstaubmenge 21B001 | Schlacke Schlackenstich
|  | T/H | T/H | T/H | % H2O | t/h | %
Zeitstempel | Durchschnitt | Durchschnitt | Durchschnitt | Durchschnitt | Durchschnitt | Durchschnitt | Durchschnitt
2025-09-01 06:00 | 0 | 0 | 0.004490626 | 0.002857142 | 5.807365 | 0 | 18.35
2025-09-01 07:00 | 0 | 0 | 0.004490626 | 0.002857142 | 5.807365 | 0 | 18.35
2025-09-01 08:00 | 0 | 0 | 0.004490626 | 0.002857142 | 5.807365 | 0 | 18.35
2025-09-01 09:00 | 0 | 0 | 0.004490626 | 0.002857142 | 5.807365 | 0 | 18.35
2025-09-01 10:00 | 0 | 0.0001069669 | 0.004490626 | 0.03597878 | 5.783134 | 0 | 18.35
2025-09-01 11:00 | 0 | 0 | 0.004490626 | 0.1357835 | 6.203385 | 0 | 18.35
2025-09-01 12:00 | 0 | 0 | 0.1117807 | 1.433328 | 6.746424 | 0 | 18.35
2025-09-01 13:00 | 0.5222286 | 1.863919 | 0.02118958 | 0.1955044 | 6.152478 | 0 | 18.35
2025-09-01 14:00 | 1 | 29.63291 | 0.3622786 | 4.667614 | 8.7788 | 0 | 18.35
2025-09-01 15:00 | 1 | 35.10472 | 0.4101928 | 5.337618 | 9.748524 | 0 | 18.35
2025-09-01 16:00 | 1 | 34.99437 | 0.3635407 | 4.727159 | 8.781057 | 0 | 18.35
2025-09-01 17:00 | 1 | 37.13471 | 0.4332573 | 5.630714 | 9.787338 | 0 | 18.35
2025-09-01 18:00 | 1 | 38.9727 | 0.45174 | 5.834929 | 9.431896 | 0 | 18.35
2025-09-01 19:00 | 1 | 40.10755 | 0.4722602 | 4.732022 | 9.70779 | 0 | 18.35
2025-09-01 20:00 | 1 | 40.10874 | 0.4959807 | 4.942773 | 9.419761 | 0 | 18.35
2025-09-01 21:00 | 1 | 40.10594 | 0.4654866 | 4.646835 | 9.031613 | 0 | 18.35
2025-09-01 22:00 | 1 | 38.89664 | 0.3566232 | 4.445604 | 9.36214 | 0 | 18.35
2025-09-01 23:00 | 1 | 38.12119 | 0.3616563 | 4.744157 | 8.747007 | 0 | 18.35
2025-09-02 | 1 | 35.85753 | 0.2708194 | 4.494446 | 9.003254 | 0 | 18.35
2025-09-02 01:00 | 1 | 35.00147 | 0.2474054 | 4.295298 | 8.954197 | 0 | 18.35
2025-09-02 02:00 | 1 | 35.12336 | 0.2393385 | 5.193424 | 9.528006 | 0 | 18.35
2025-09-02 03:00 | 1 | 37.15015 | 0.3081641 | 5.522144 | 10.03319 | 0 | 6.796667
2025-09-02 04:00 | 1 | 38.1216 | 0.3278092 | 5.320357 | 9.784485 | 0 | 1.02
2025-09-02 05:00 | 1 | 38.1253 | 0.3432036 | 5.570599 | 10.11821 | 0 | 3.316