## Tabelle1
| 12C300_5.SMO | 11F111-2.PV | 11F001-1.PV | 11F002_2.IN | 11M101.PV | 21H001_1.PV | ANA_01150_PB
| ANZEIGE REAKTOR IN BETRIEB | MATERIALAUFGABE REAKTOR | FEINKOHLE DOSIERUNG | SOLLWERT FUER FLUGSTAUB | FEUCHTEREGELUNG | Austrag Flugstaubmenge 21B001 | Schlacke Schlackenstich
|  | T/H | T/H | T/H | % H2O | t/h | %
Zeitstempel | Durchschnitt | Durchschnitt | Durchschnitt | Durchschnitt | Durchschnitt | Durchschnitt | Durchschnitt
2025-09-06 06:00 | 1 | 50.03441 | 0.7028228 | 2.69733 | 9.173456 | 2.152224 | 6.12
2025-09-06 07:00 | 1 | 44.36761 | 0.7413389 | 2.864458 | 9.277374 | 2.152224 | 2.9005
2025-09-06 08:00 | 1 | 50.0323 | 0.7517701 | 6.245446 | 9.728892 | 2.068412 | 2.01
2025-09-06 09:00 | 1 | 50.03217 | 0.7315148 | 5.624753 | 10.72473 | 2.117492 | 1.8655
2025-09-06 10:00 | 1 | 50.03591 | 0.7315435 | 5.622826 | 10.09451 | 2.147364 | 1.84
2025-09-06 11:00 | 1 | 48.7559 | 0.5904905 | 4.545725 | 10.65564 | 2.147364 | 2.551333
2025-09-06 12:00 | 1 | 48.88322 | 0.6943002 | 5.342499 | 10.37797 | 2.147364 | 2.81
2025-09-06 13:00 | 1 | 50.03711 | 0.716135 | 4.467725 | 10.72796 | 2.109878 | 3.3455
2025-09-06 14:00 | 1 | 50.04234 | 0.6673152 | 2.641261 | 10.04451 | 2.091893 | 3.44
2025-09-06 15:00 | 1 | 50.03722 | 0.7603575 | 2.982245 | 9.642579 | 2.157852 | 8.959667
2025-09-06 16:00 | 1 | 50.04256 | 0.7824177 | 3.157521 | 10.48602 | 2.158056 | 9.15
2025-09-06 17:00 | 1 | 50.0389 | 0.7822124 | 3.901866 | 11.34987 | 2.158056 | 6.321
2025-09-06 18:00 | 1 | 50.04295 | 0.7094012 | 3.539401 | 10.60603 | 2.158056 | 5.46
2025-09-06 19:00 | 1 | 50.03835 | 0.689224 | 3.441206 | 10.81189 | 2.158056 | 5.2415
2025-09-06 20:00 | 1 | 50.04164 | 0.7252395 | 3.616716 | 10.72522 | 2.158056 | 4.77
2025-09-06 21:00 | 1 | 50.04233 | 0.7696311 | 3.838199 | 10.23203 | 2.158056 | 4.928333
2025-09-06 22:00 | 1 | 49.49853 | 0.6587771 | 3.287967 | 10.35494 | 2.158056 | 4.96
2025-09-06 23:00 | 1 | 50.04295 | 0.8114006 | 4.251111 | 11.35693 | 2.04601 | 5.266
2025-09-07 | 1 | 50.04508 | 0.7049357 | 4.525672 | 11.01754 | 2.141603 | 5.32
2025-09-07 01:00 | 1 | 50.04163 | 0.7516447 | 4.81382 | 11.13482 | 2.150388 | 4.683667
2025-09-07 02:00 | 1 | 50.04336 | 0.7763327 | 4.202627 | 10.36863 | 2.150388 | 4.49
2025-09-07 03:00 | 1 | 50.04059 | 0.7809623 | 3.332256 | 10.17199 | 2.150388 | 5.493
2025-09-07 04:00 | 1 | 50.04139 | 0.7323804 | 3.623289 | 10.10299 | 2.150388 | 5.6605
2025-09-07 05:00 | 1 | 50.0675 | 0.6960139 | 4.784266 | 10.50341 | 2.150388 | 5.48