## Tabelle1
| 12C300_5.SMO | 11F111-2.PV | 11F001-1.PV | 11F002_2.IN | 11M101.PV | 21H001_1.PV | ANA_01150_PB
| ANZEIGE REAKTOR IN BETRIEB | MATERIALAUFGABE REAKTOR | FEINKOHLE DOSIERUNG | SOLLWERT FUER FLUGSTAUB | FEUCHTEREGELUNG | Austrag Flugstaubmenge 21B001 | Schlacke Schlackenstich
|  | T/H | T/H | T/H | % H2O | t/h | %
Zeitstempel | Durchschnitt | Durchschnitt | Durchschnitt | Durchschnitt | Durchschnitt | Durchschnitt | Durchschnitt
2025-09-08 06:00 | 1 | 48.80037 | 0.6068036 | 3.7342 | 9.823968 | 2.144772 | 11.307
2025-09-08 07:00 | 1 | 39.7884 | 0.567982 | 3.490169 | 9.607358 | 2.144772 | 8.31
2025-09-08 08:00 | 1 | 47.43834 | 0.7251738 | 4.466132 | 10.2076 | 2.144772 | 7.646333
2025-09-08 09:00 | 1 | 44.08797 | 0.6232749 | 3.835689 | 9.506312 | 2.144772 | 4.69
2025-09-08 10:00 | 1 | 44.0806 | 0.6547929 | 3.169934 | 9.836715 | 2.144772 | 4.69
2025-09-08 11:00 | 1 | 44.08364 | 0.6380988 | 1.51742 | 10.22448 | 2.144772 | 5.105667
2025-09-08 12:00 | 1 | 44.08517 | 0.6359792 | 0.9962617 | 11.33499 | 2.144772 | 4.662667
2025-09-08 13:00 | 1 | 44.08072 | 0.6587639 | 2.324145 | 11.60287 | 2.144772 | 3.16
2025-09-08 14:00 | 1 | 44.08181 | 0.6025697 | 2.777147 | 12.0923 | 2.144772 | 3.16
2025-09-08 15:00 | 1 | 44.08676 | 0.5967782 | 2.757884 | 12.21232 | 2.144772 | 2.6125
2025-09-08 16:00 | 1 | 44.08581 | 0.686834 | 3.26903 | 11.46288 | 2.144772 | 2.43
2025-09-08 17:00 | 1 | 44.08532 | 0.5449415 | 2.719086 | 12.48988 | 2.144772 | 2.594333
2025-09-08 18:00 | 1 | 43.22946 | 0.536174 | 2.682652 | 11.78449 | 2.144772 | 2.6
2025-09-08 19:00 | 1 | 44.08174 | 0.6661918 | 3.321791 | 11.37435 | 2.144772 | 3.1375
2025-09-08 20:00 | 1 | 44.08833 | 0.5398861 | 2.696581 | 12.36193 | 2.144772 | 3.35
2025-09-08 21:00 | 1 | 44.08644 | 0.5596788 | 2.797216 | 11.09878 | 2.144772 | 4.321833
2025-09-08 22:00 | 1 | 43.80418 | 0.6164244 | 2.990646 | 11.15323 | 2.144772 | 4.54
2025-09-08 23:00 | 1 | 44.08604 | 0.6254435 | 2.88453 | 10.53194 | 2.144772 | 7.005
2025-09-09 | 1 | 44.08617 | 0.6095645 | 2.815021 | 11.28737 | 2.144772 | 7.09
2025-09-09 01:00 | 1 | 43.56169 | 0.6445409 | 2.976727 | 11.48922 | 2.144772 | 5.05
2025-09-09 02:00 | 1 | 44.08821 | 0.6019039 | 3.967681 | 11.62194 | 2.144772 | 3.01
2025-09-09 03:00 | 1 | 44.08661 | 0.5959136 | 4.126122 | 12.43522 | 2.144772 | 3.82
2025-09-09 04:00 | 1 | 44.08729 | 0.6072041 | 4.472561 | 12.02108 | 2.144772 | 4.09
2025-09-09 05:00 | 1 | 44.12808 | 0.5655204 | 4.329946 | 11.89276 | 2.096695 | 4.51